## 原始数据
论文名 | A位掺杂元素 | A位掺杂比例(mol%) | A位离子半径(Å) | A原子半径(pm) | A-O键长(Å) | A位的范德华半径(Allinger)(pm) | A周期数 | A位共价半径(pm) | A位价电子距离 | A位核电子距离 | A位电负性 | A位第一电离能(KJ/mol) | A位电子亲和力(KJ/mol) | A位相对分子质量 | A位有效核电荷数 | A位原子序数 | A位电荷-半径比 | A位电子数与核电荷数之比 | A位赝势核半径(a.u.) | B位掺杂比例(mol%) | B位掺杂元素 | B位离子半径(pm) | B原子半径(pm) | B-O键长(Å) | B位的范德华半径(pm) | B周期数 | B位共价半径(pm) | B位价电子距离(Å) | B位核电子距离(Å) | B位电负性 | B位第一电离能(KJ/mol) | B位电子亲和力(KJ/mol) | B位相对分子质量 | B位有效核电荷数 | B位原子序数 | B位电荷-半径比 | B位电子数与核电荷数之比 | B位赝势核半径(a.u.) | η
多篇论文取平均值 | / | 0 | 1.28 | 144 | 2.724415 | 172 | 5 | 153 | 2.9 | 1.86 | 1.93 | 731 | 125.6 | 107.868 | 3.7 | 47 | 0.78125 | 12.7027 | 2.375 | 0 | / | 0.64 | 146 | 2.234923 | 243 | 5 | 137 | 1.75 | 1.76 | 1.6 | 652.1 | 86.1 | 92.906 | 4.45 | 41 | 7.8125 | 9.213483 | 2.76 | 0.3249232
ACS-2022-Mingyuan Zhao-Jing Wang-Lei Zhao-High Energy Storage Performance in La-Doped AgNbO3 Ceramics via Tape Casting | La | 1 | 1.2552 | 141.55 | 2.669532 | 238.49 | 4.91 | 150.1 | 2.8372 | 1.8348 | 1.8831 | 714.451 | 122.312 | 106.02101 | 3.619 | 46.16 | 0.7798713 | 12.7549 | 2.33455 | 0 | / | 0.64 | 146 | 2.234923 | 243 | 5 | 137 | 1.75 | 1.76 | 1.6 | 652.1 | 86.1 | 92.906 | 4.45 | 41 | 7.8125 | 9.213483 | 2.76 | 0.513
ACS-2022-Mingyuan Zhao-Jing Wang-Lei Zhao-High Energy Storage Performance in La-Doped AgNbO3 Ceramics via Tape Casting | La | 2 | 1.2304 | 139.1 | 2.614649 | 233.98 | 4.82 | 147.2 | 2.7744 | 1.8096 | 1.8362 | 697.902 | 119.024 | 104.17402 | 3.538 | 45.32 | 0.7784926 | 12.8095 | 2.2941 | 0 | / | 0.64 | 146 | 2.234923 | 243 | 5 | 137 | 1.75 | 1.76 | 1.6 | 652.1 | 86.1 | 92.906 | 4.45 | 41 | 7.8125 | 9.213483 | 2.76 | 0.59
ACS-2022-Mingyuan Zhao-Jing Wang-Lei Zhao-High Energy Storage Performance in La-Doped AgNbO3 Ceramics via Tape Casting | La | 3 | 1.2056 | 136.65 | 2.559766 | 229.47 | 4.73 | 144.3 | 2.7116 | 1.7844 | 1.7893 | 681.353 | 115.736 | 102.32703 | 3.457 | 44.48 | 0.777114 | 12.86665 | 2.25365 | 0 | / | 0.64 | 146 | 2.234923 | 243 | 5 | 137 | 1.75 | 1.76 | 1.6 | 652.1 | 86.1 | 92.906 | 4.45 | 41 | 7.8125 | 9.213483 | 2.76 | 0.672
ACS-2022-Mingyuan Zhao-Jing Wang-Lei Zhao-High Energy Storage Performance in La-Doped AgNbO3 Ceramics via Tape Casting | La | 4 | 1.1808 | 134.2 | 2.504883 | 224.96 | 4.64 | 141.4 | 2.6488 | 1.7592 | 1.7424 | 664.804 | 112.448 | 100.48004 | 3.376 | 43.64 | 0.7757353 | 12.92654 | 2.2132 | 0 | / | 0.64 | 146 | 2.234923 | 243 | 5 | 137 | 1.75 | 1.76 | 1.6 | 652.1 | 86.1 | 92.906 | 4.45 | 41 | 7.8125 | 9.213483 | 2.76 | 0.731
Acta-2023-Shuaibing Gao-Yunbin He-Qingfeng Zhang-Ultrahigh energy density and excellent discharge propertiess | Ce | 1 | 1.2402 | 142.93 | 2.695502 | 240.88 | 4.96 | 151.59 | 2.866 | 1.8408 | 1.9026 | 721.724 | 123.588 | 107.1118 | 3.656 | 46.64 | 0.8007127 | 12.75711 | 2.3725 | 1 | Ta | 0.64 | 146.03 | 2.235013 | 243 | 5 | 137.01 | 1.7495 | 1.7575 | 1.599 | 653.189 | 85.549 | 93.78641 | 4.44 | 41.32 | 7.8125 | 9.306306 | 2.7603 | 0.432325
Acta-2023-Shuaibing Gao-Yunbin He-Qingfeng Zhang-Ultrahigh energy density and excellent discharge propertiess | Ce | 1 | 1.2402 | 142.93 | 2.695502 | 240.88 | 4.96 | 151.59 | 2.866 | 1.8408 | 1.9026 | 721.724 | 123.588 | 107.1118 | 3.656 | 46.64 | 0.8007127 | 12.75711 | 2.3725 | 5 | Ta | 0.64 | 146.15 | 2.235373 | 243 | 5 | 137.05 | 1.7475 | 1.7475 | 1.595 | 657.545 | 83.345 | 97.30805 | 4.4 | 42.6 | 7.8125 | 9.681818 | 2.7615 | 0.549709
Acta-2023-Shuaibing Gao-Yunbin He-Qingfeng Zhang-Ultrahigh energy density and excellent discharge propertiess | Ce | 1 | 1.2402 | 142.93 | 2.695502 | 240.88 | 4.96 | 151.59 | 2.866 | 1.8408 | 1.9026 | 721.724 | 123.588 | 107.1118 | 3.656 | 46.64 | 0.8007127 | 12.75711 | 2.3725 | 10 | Ta | 0.64 | 146.3 | 2.235823 | 243 | 5 | 137.1 | 1.745 | 1.735 | 1.59 | 662.99 | 80.59 | 101.7101 | 4.35 | 44.2 | 7.8125 | 10.16092 | 2.763 | 0.61981
Acta-2023-Shuaibing Gao-Yunbin He-Qingfeng Zhang-Ultrahigh energy density and excellent discharge propertiess | Ce | 1 | 1.2402 | 142.93 | 2.695502 | 240.88 | 4.96 | 151.59 | 2.866 | 1.8408 | 1.9026 | 721.724 | 123.588 | 107.1118 | 3.656 | 46.64 | 0.8007127 | 12.75711 | 2.3725 | 15 | Ta | 0.64 | 146.45 | 2.236273 | 243 | 5 | 137.15 | 1.7425 | 1.7225 | 1.585 | 668.435 | 77.835 | 106.11215 | 4.3 | 45.8 | 7.8125 | 10.65116 | 2.7645 | 0.657225
Acta-2023-Shuaibing Gao-Yunbin He-Qingfeng Zhang-Ultrahigh energy density and excellent discharge propertiess | Ce | 1 | 1.2402 | 142.93 | 2.695502 | 240.88 | 4.96 | 151.59 | 2.866 | 1.8408 | 1.9026 | 721.724 | 123.588 | 107.1118 | 3.656 | 46.64 | 0.8007127 | 12.75711 | 2.3725 | 20 | Ta | 0.64 | 146.6 | 2.236723 | 243 | 5 | 137.2 | 1.74 | 1.71 | 1.58 | 673.88 | 75.08 | 110.5142 | 4.25 | 47.4 | 7.8125 | 11.15294 | 2.766 | 0.71972
Acta-2023-Shuaibing Gao-Yunbin He-Qingfeng Zhang-Ultrahigh energy density and excellent discharge propertiess | Ce | 1 | 1.2402 | 142.93 | 2.695502 | 240.88 | 4.96 | 151.59 | 2.866 | 1.8408 | 1.9026 | 721.724 | 123.588 | 107.1118 | 3.656 | 46.64 | 0.8007127 | 12.75711 | 2.3725 | 25 | Ta | 0.64 | 146.75 | 2.237173 | 243 | 5 | 137.25 | 1.7375 | 1.6975 | 1.575 | 679.325 | 72.325 | 114.91625 | 4.2 | 49 | 7.8125 | 11.66667 | 2.7675 | 0.742128
Acta-2023-Shuaibing Gao-Yunbin He-Qingfeng Zhang-Ultrahigh energy density and excellent discharge propertiess | Ce | 1 | 1.2402 | 142.93 | 2.695502 | 240.88 | 4.96 | 151.59 | 2.866 | 1.8408 | 1.9026 | 721.724 | 123.588 | 107.1118 | 3.656 | 46.64 | 0.8007127 | 12.75711 | 2.3725 | 30 | Ta | 0.64 | 146.9 | 2.237623 | 243 | 5 | 137.3 | 1.735 | 1.685 | 1.57 | 684.77 | 69.57 | 119.3183 | 4.15 | 50.6 | 7.8125 | 12.19277 | 2.769 | 0.767208
Acta-2023-Shuaibing Gao-Yunbin He-Qingfeng Zhang-Ultrahigh energy density and excellent discharge propertiess | Ce | 1 | 1.2402 | 142.93 | 2.695502 | 240.88 | 4.96 | 151.59 | 2.866 | 1.8408 | 1.9026 | 721.724 | 123.588 | 107.1118 | 3.656 | 46.64 | 0.8007127 | 12.75711 | 2.3725 | 35 | Ta | 0.64 | 147.05 | 2.238073 | 243 | 5 | 137.35 | 1.7325 | 1.6725 | 1.565 | 690.215 | 66.815 | 123.72035 | 4.1 | 52.2 | 7.8125 | 12.73171 | 2.7705 | 0.779748
Acta-2023-Shuaibing Gao-Yunbin He-Qingfeng Zhang-Ultrahigh energy density and excellent discharge propertiess | Ce | 1 | 1.2402 | 142.93 | 2.695502 | 240.88 | 4.96 | 151.59 | 2.866 | 1.8408 | 1.9026 | 721.724 | 123.588 | 107.1118 | 3.656 | 46.64 | 0.8007127 | 12.75711 | 2.3725 | 40 | Ta | 0.64 | 147.2 | 2.238523 | 243 | 5 | 137.4 | 1.73 | 1.66 | 1.56 | 695.66 | 64.06 | 128.1224 | 4.05 | 53.8 | 7.8125 | 13.28395 | 2.772 | 0.804623
APL-2023-Yan Lin-Fei Li-Effect of A_B-site structural heterogeneity on ferroelectricity in AgNbO3-based ceramics | Na | 50 | 1.335 | 167 | 2.721915 | 256.5 | 4 | 153.5 | 3.315 | 1.635 | 1.43 | 613.4 | 89.2 | 65.42885 | 2.95 | 29 | 0.7503372 | 9.830508 | 2.5125 | 0 | / | 0.64 | 146 | 2.234923 | 243 | 5 | 137 | 1.75 | 1.76 | 1.6 | 652.1 | 86.1 | 92.906 | 4.45 | 41 | 7.8125 | 9.213483 | 2.76 | 0.53536
APL-2023-Yan Lin-Fei Li-Effect of A_B-site structural heterogeneity on ferroelectricity in AgNbO3-based ceramics | / | 0 | 1.28 | 144 | 2.724415 | 243 | 5 | 153 | 2.9 | 1.86 | 1.93 | 731 | 125.6 | 107.868 | 3.7 | 47 | 0.78125 | 12.7027 | 2.375 | 50 | Ta | 0.64 | 147.5 | 2.239423 | 243 | 5 | 137.5 | 1.725 | 1.635 | 1.55 | 706.55 | 58.55 | 136.9265 | 3.95 | 57 | 7.8125 | 14.43038 | 2.775 | 0.87966

## 掺杂元素表
元素 | 电价 | 离子半径(Å) | 原子半径(pm) | A-O键长(Å) | 范德华半径(Allinger)(pm) | 周期数 | 共价半径(pm) | 价电子距离(Å) | 核电子距离(Å) | 电负性 | 第一电离能(KJ/mol) | 电子亲和性(KJ/mol) | 相对分子质量 | 有效核电荷数 | 原子序数 | 电荷-半径比 | 电子数与有效核电荷数之比 | 赝势核半径(a.u.) | B-O键长(Å)
Ag | 1 | 1.28 | 144 | 2.724415 | 243 | 5 | 153 | 2.9 | 1.86 | 1.93 | 731 | 125.6 | 107.868 | 3.7 | 47 | 0.78125 | 12.7027 | 2.375 | 2.467951
Nb | 5 | 0.64 | 146 | 2.234923 | 243 | 5 | 137 | 1.75 | 1.76 | 1.6 | 652.1 | 86.1 | 92.906 | 4.45 | 41 | 7.8125 | 9.213483 | 2.76 | 1.978459
La | 3 | 1.36 | 187 | 2.684929 | 278 | 6 | 169 | 2.42 | 3.06 | 1.1 | 538.1 | 48 | 138.905 | 3 | 57 | 2.205882 | 19 | 3.08 | 2.428464
Ce | 4 | 1.14 | 181 | 2.557487 | 274 | 6 | 165 | 2.4 | 1.8 | 1.12 | 534.4 | 50 | 140.116 | 3 | 58 | 3.508772 | 19.33333 | 4.5 | 2.30102209
Ta | 5 | 0.64 | 149 | 2.243923 | 243 | 5 | 138 | 1.7 | 1.51 | 1.5 | 761 | 31 | 180.947 | 3.45 | 73 | 7.8125 | 21.15942 | 2.79 | 1.987459
Na | 1 | 1.39 | 190 | 2.719415 | 270 | 3 | 154 | 3.73 | 1.41 | 0.93 | 495.8 | 52.8 | 22.9897 | 2.2 | 11 | 0.7194245 | 5 | 2.65 | 2.462951
Ba | 2 | 1.61 | 222 | 2.952951 | 307 | 5 | 198 | 3.35 | 1.33 | 0.89 | 502.9 | 13.95 | 137.327 | 2.85 | 56 | 1.242236 | 19.64912 | 3.402 | 2.696487
Li | 1 | 0.92 | 145 | 2.385415 | 255 | 2 | 134 | 3.06 | 1.2 | 0.98 | 520.9 | 59.6 | 6.941 | 1.3 | 3 | 1.086957 | 2.307692 | 1.61 | 2.128951
Sm | 3 | 1.24 | 181 | 2.600929 | 271 | 6 | 166 | 2.33 | 1.16 | 1.1 | 544.5 | 50 | 150.36 | 2.85 | 62 | 6.451613 | 21.75439 | 4.14 | 2.344464
Ca | 2 | 1.34 | 197 | 2.629951 | 281 | 3 | 174 | 2.7 | 1.1 | 1 | 589.8 | 2.37 | 40.078 | 2.85 | 20 | 1.492537 | 7.017544 | 3 | 2.373487
Zr | 4 | 0.72 | 160 | 2.343487 | 254 | 4 | 148 | 1.96 | 3.73 | 1.33 | 640.1 | 41.1 | 91.224 | 3.15 | 40 | 5.555556 | 12.69841 | 2.825 | 2.08702209
Mn | 2 | 0.83 | 127 | 2.452951 | 224 | 4 | 139 | 1.26 | 0.79 | 1.55 | 717.3 | 0 | 54.938 | 3.6 | 25 | 8.433735 | 6.944444 | 2.22 | 2.196487
Ti | 4 | 0.605 | 147 | 2.221487 | 239 | 4 | 136 | 1.81 | 0.91 | 1.54 | 658.8 | 7.6 | 47.867 | 3.15 | 22 | 6.61157 | 6.984127 | 2.58 | 1.965022
Sr | 2 | 1.44 | 215 | 2.780951 | 300 | 5 | 192 | 2.92 | 1.39 | 0.95 | 549.5 | 5.03 | 87.62 | 2.85 | 38 | 1.388889 | 13.33333 | 3.21 | 2.524487
Bi | 3 | 1.17 | 170 | 2.572929 | 266 | 6 | 146 | 2.25 | 1.38 | 2.02 | 703 | 91.2 | 208.9804 | 5 | 83 | 4.273504 | 16.6 | 1.997 | 2.316464
Hf | 4 | 0.71 | 167 | 2.329487 | 253 | 6 | 150 | 1.88 | 0.97 | 1.3 | 658.5 | 0 | 178.49 | 2.85 | 72 | 5.633803 | 25.26316 | 2.91 | 2.07302209
Nd | 3 | 1.27 | 182 | 2.629929 | 273 | 6 | 164 | 2.37 | 1.13 | 1.14 | 533.1 | 50 | 144.242 | 2.55 | 60 | 4.724409 | 23.52941 | 3.99 | 2.373464
Zn | 2 | 0.74 | 138 | 2.366951 | 139 | 4 | 131 | 2.21 | 1.25 | 1.65 | 906.4 | 0 | 65.38 | 4.35 | 30 | 2.702703 | 6.896552 | 1.88 | 2.110487
Mn | 3 | 0.645 | 127 | 2.272929 | 224 | 4 | 139 | 1.26 | 0.79 | 1.55 | 717.3 | 0 | 54.938 | 3.6 | 25 | 10.85271 | 6.944444 | 2.22 | 2.016464

## import2Python
A位掺杂比例(mol%) | A位离子半径(Å) | A原子半径(pm) | A-O键长(Å) | A位的范德华半径(Allinger)(pm) | A周期数 | A位共价半径(pm) | A位价电子距离 | A位核电子距离 | A位电负性 | A位第一电离能(KJ/mol) | A位电子亲和力(KJ/mol) | A位相对分子质量 | A位原子序数 | A位电荷-半径比 | A位赝势核半径(a.u.) | B位掺杂比例(mol%) | B位离子半径(pm) | B原子半径(pm) | B-O键长(Å) | B位的范德华半径(pm) | B周期数 | B位共价半径(pm) | B位价电子距离(Å) | B位核电子距离(Å) | B位电负性 | B位第一电离能(KJ/mol) | B位电子亲和力(KJ/mol) | B位相对分子质量 | B位原子序数 | B位电荷-半径比 | B位赝势核半径(a.u.) | 容许因子 | 键长之比 | 范德华半径(Allinger)之比 | 周期数之比 | 共价半径之比 | 价电子距离之比 | 核电子距离之比 | 相对分子质量之比 | 原子序数之比 | 电荷-半径比之比 | 电负性 | 第一电离能 | 电子亲和力 | 赝势核半径(a.u.) | η
-0.4001264 | 1.067073 | 0.6263227 | 1.032052 | -6.625 | 0.8960293 | 0.9972569 | 0.7768398 | 1.043723 | 0.903665 | 1.00866 | 0.923719 | 0.5776245 | 0.6152171 | -0.5253876 | 0.809431 | -0.597774 | -0.1910719 | -0.6374156 | -0.3473693 | -0.2157678 | -0.1510722 | -0.4912497 | 0.3746284 | 0.5665169 | 0.5275488 | -0.6173874 | 0.59564 | -0.5918741 | -0.5923808 | -0.004984079 | -0.6386334 | 1.046494 | 1.04704 | -6.620117 | 0.8980261 | 1.022484 | 0.7195976 | 0.6016236 | 0.8895454 | 0.9231225 | -0.5252115 | -0.9923035 | -0.5820544 | -1.152508 | 0.762441 | 0.3286253
-0.2261584 | 0.3218347 | 0.06785409 | 0.2514991 | 0.2129205 | 0.319788 | 0.2269471 | 0.1393456 | 0.5766144 | 0.2914646 | 0.2940456 | 0.3325306 | 0.2247798 | 0.2386982 | -0.5578276 | 0.07437782 | -0.597774 | -0.1910719 | -0.6374156 | -0.3473693 | -0.2157678 | -0.1510722 | -0.4912497 | 0.3746284 | 0.5665169 | 0.5275488 | -0.6173874 | 0.59564 | -0.5918741 | -0.5923808 | -0.004984079 | -0.6386334 | 0.4223217 | 0.2711597 | 0.2153014 | 0.3234496 | 0.2553319 | 0.09387103 | 0.2158163 | 0.6934319 | 0.6920958 | -0.5576432 | -0.3746631 | 0.02194402 | -0.7202312 | 0.0318123 | 0.513
-0.05219039 | -0.4234035 | -0.4906145 | -0.5290541 | -0.2508939 | -0.2564533 | -0.5433628 | -0.4981487 | 0.1095056 | -0.3207358 | -0.4205691 | -0.2586579 | -0.1280648 | -0.1378207 | -0.5902676 | -0.6606754 | -0.597774 | -0.1910719 | -0.6374156 | -0.3473693 | -0.2157678 | -0.1510722 | -0.4912497 | 0.3746284 | 0.5665169 | 0.5275488 | -0.6173874 | 0.59564 | -0.5918741 | -0.5923808 | -0.004984079 | -0.6386334 | -0.2018504 | -0.5047204 | -0.2483433 | -0.2511268 | -0.51182 | -0.5318555 | -0.1699911 | 0.4973183 | 0.4610692 | -0.5900749 | 0.2429772 | 0.6259424 | -0.2879542 | -0.6988164 | 0.59
0.1217776 | -1.168642 | -1.049083 | -1.309607 | -0.7147083 | -0.8326947 | -1.313673 | -1.135643 | -0.3576033 | -0.9329362 | -1.135184 | -0.8498463 | -0.4809095 | -0.5143396 | -0.6227077 | -1.395729 | -0.597774 | -0.1910719 | -0.6374156 | -0.3473693 | -0.2157678 | -0.1510722 | -0.4912497 | 0.3746284 | 0.5665169 | 0.5275488 | -0.6173874 | 0.59564 | -0.5918741 | -0.5923808 | -0.004984079 | -0.6386334 | -0.8260224 | -1.2806 | -0.711988 | -0.8257032 | -1.278972 | -1.157582 | -0.5557985 | 0.3012048 | 0.2300425 | -0.6225065 | 0.8606176 | 1.229941 | 0.1443228 | -1.429445 | 0.672
0.2957456 | -1.91388 | -1.607552 | -2.090161 | -1.178523 | -1.408936 | -2.083982 | -1.773137 | -0.8247121 | -1.545137 | -1.849799 | -1.441035 | -0.8337541 | -0.8908585 | -0.6551477 | -2.130782 | -0.597774 | -0.1910719 | -0.6374156 | -0.3473693 | -0.2157678 | -0.1510722 | -0.4912497 | 0.3746284 | 0.5665169 | 0.5275488 | -0.6173874 | 0.59564 | -0.5918741 | -0.5923808 | -0.004984079 | -0.6386334 | -1.450194 | -2.056481 | -1.175633 | -1.40028 | -2.046124 | -1.783309 | -0.9416058 | 0.1050913 | -0.000984121 | -0.6549382 | 1.478258 | 1.833939 | 0.5765998 | -2.160074 | 0.731
-0.2261584 | -0.1289142 | 0.3824201 | 0.6208428 | 0.4587112 | 0.639922 | 0.6227269 | 0.4316996 | 0.6878308 | 0.5460042 | 0.6081065 | 0.5619577 | 0.4331618 | 0.4538519 | -0.0674329 | 0.7640013 | -0.507258 | -0.1910719 | -0.5555642 | -0.3228753 | -0.2157678 | -0.1510722 | -0.4432822 | 0.3029477 | 0.4773783 | 0.4413614 | -0.5266629 | 0.505198 | -0.5015745 | -0.5020624 | -0.004984079 | -0.5564687 | 0.04479825 | 0.6367577 | 0.4610022 | 0.6426588 | 0.6465624 | 0.3889897 | 0.3477638 | 0.7024879 | 0.7247695 | -0.06737477 | -0.6182952 | -0.2832487 | -0.8155477 | 0.7227035 | 0.432325
-0.2261584 | -0.1289142 | 0.3824201 | 0.6208428 | 0.4587112 | 0.639922 | 0.6227269 | 0.4316996 | 0.6878308 | 0.5460042 | 0.6081065 | 0.5619577 | 0.4331618 | 0.4538519 | -0.0674329 | 0.7640013 | -0.1451938 | -0.1910719 | -0.2281587 | -0.224899 | -0.2157678 | -0.1510722 | -0.2514122 | 0.01622483 | 0.120824 | 0.0966114 | -0.1637651 | 0.14343 | -0.140376 | -0.1407889 | -0.004984079 | -0.22781 | 0.04479825 | 0.6306211 | 0.4610022 | 0.6426588 | 0.6348593 | 0.4216814 | 0.5092654 | 0.2947506 | 0.3423278 | -0.06737477 | -0.565618 | -0.4422322 | -0.5257854 | 0.7443785 | 0.549709
-0.2261584 | -0.1289142 | 0.3824201 | 0.6208428 | 0.4587112 | 0.639922 | 0.6227269 | 0.4316996 | 0.6878308 | 0.5460042 | 0.6081065 | 0.5619577 | 0.4331618 | 0.4538519 | -0.0674329 | 0.7640013 | 0.3073863 | -0.1910719 | 0.1810982 | -0.1024288 | -0.2157678 | -0.1510722 | -0.01157456 | -0.3421788 | -0.3248689 | -0.334326 | 0.2898571 | -0.30878 | 0.3111222 | 0.3108031 | -0.004984079 | 0.1830135 | 0.04479825 | 0.6229531 | 0.4610022 | 0.6426588 | 0.6202399 | 0.4626515 | 0.7137603 | -0.1752151 | -0.1045753 | -0.06737477 | -0.4997715 | -0.6409615 | -0.1635825 | 0.7714723 | 0.61981
-0.2261584 | -0.1289142 | 0.3824201 | 0.6208428 | 0.4587112 | 0.639922 | 0.6227269 | 0.4316996 | 0.6878308 | 0.5460042 | 0.6081065 | 0.5619577 | 0.4331618 | 0.4538519 | -0.0674329 | 0.7640013 | 0.7599665 | -0.1910719 | 0.5903551 | 0.02004151 | -0.2157678 | -0.1510722 | 0.228263 | -0.7005823 | -0.7705618 | -0.7652635 | 0.7434793 | -0.76099 | 0.7626204 | 0.762395 | -0.004984079 | 0.593837 | 0.04479825 | 0.6152881 | 0.4610022 | 0.6426588 | 0.6056312 | 0.5037391 | 0.9212233 | -0.6061879 | -0.5202536 | -0.06737477 | -0.433925 | -0.8396908 | 0.1986204 | 0.798566 | 0.657225
-0.2261584 | -0.1289142 | 0.3824201 | 0.6208428 | 0.4587112 | 0.639922 | 0.6227269 | 0.4316996 | 0.6878308 | 0.5460042 | 0.6081065 | 0.5619577 | 0.4331618 | 0.4538519 | -0.0674329 | 0.7640013 | 1.212547 | -0.1910719 | 0.999612 | 0.1425118 | -0.2157678 | -0.1510722 | 0.4681006 | -1.058986 | -1.216255 | -1.196201 | 1.197102 | -1.2132 | 1.214119 | 1.213987 | -0.004984079 | 1.00466 | 0.04479825 | 0.6076263 | 0.4610022 | 0.6426588 | 0.5910332 | 0.5449448 | 1.131719 | -1.002827 | -0.9078693 | -0.06737477 | -0.3680785 | -1.03842 | 0.5608232 | 0.8256598 | 0.71972
-0.2261584 | -0.1289142 | 0.3824201 | 0.6208428 | 0.4587112 | 0.639922 | 0.6227269 | 0.4316996 | 0.6878308 | 0.5460042 | 0.6081065 | 0.5619577 | 0.4331618 | 0.4538519 | -0.0674329 | 0.7640013 | 1.665127 | -0.1910719 | 1.408869 | 0.2649821 | -0.2157678 | -0.1510722 | 0.7079382 | -1.41739 | -1.661948 | -1.627138 | 1.650724 | -1.66541 | 1.665617 | 1.665579 | -0.004984079 | 1.415484 | 0.04479825 | 0.5999675 | 0.4610022 | 0.6426588 | 0.5764458 | 0.5862691 | 1.345315 | -1.369079 | -1.270171 | -0.06737477 | -0.302232 | -1.237149 | 0.9230261 | 0.8527536 | 0.742128
-0.2261584 | -0.1289142 | 0.3824201 | 0.6208428 | 0.4587112 | 0.639922 | 0.6227269 | 0.4316996 | 0.6878308 | 0.5460042 | 0.6081065 | 0.5619577 | 0.4331618 | 0.4538519 | -0.0674329 | 0.7640013 | 2.117707 | -0.1910719 | 1.818126 | 0.3874524 | -0.2157678 | -0.1510722 | 0.9477758 | -1.775793 | -2.10764 | -2.058076 | 2.104346 | -2.11762 | 2.117115 | 2.117171 | -0.004984079 | 1.826307 | 0.04479825 | 0.5923119 | 0.4610022 | 0.6426588 | 0.561869 | 0.6277124 | 1.562081 | -1.708306 | -1.609561 | -0.06737477 | -0.2363854 | -1.435879 | 1.285229 | 0.8798473 | 0.767208
-0.2261584 | -0.1289142 | 0.3824201 | 0.6208428 | 0.4587112 | 0.639922 | 0.6227269 | 0.4316996 | 0.6878308 | 0.5460042 | 0.6081065 | 0.5619577 | 0.4331618 | 0.4538519 | -0.0674329 | 0.7640013 | 2.570287 | -0.1910719 | 2.227383 | 0.5099226 | -0.2157678 | -0.1510722 | 1.187613 | -2.134197 | -2.553333 | -2.489013 | 2.557968 | -2.56983 | 2.568613 | 2.568763 | -0.004984079 | 2.237131 | 0.04479825 | 0.5846593 | 0.4610022 | 0.6426588 | 0.5473028 | 0.6692754 | 1.782086 | -2.023393 | -1.928145 | -0.06737477 | -0.1705389 | -1.634608 | 1.647432 | 0.9069411 | 0.779748
-0.2261584 | -0.1289142 | 0.3824201 | 0.6208428 | 0.4587112 | 0.639922 | 0.6227269 | 0.4316996 | 0.6878308 | 0.5460042 | 0.6081065 | 0.5619577 | 0.4331618 | 0.4538519 | -0.0674329 | 0.7640013 | 3.022867 | -0.1910719 | 2.63664 | 0.6323929 | -0.2157678 | -0.1510722 | 1.427451 | -2.4926 | -2.999026 | -2.919951 | 3.01159 | -3.02204 | 3.020111 | 3.020355 | -0.004984079 | 2.647954 | 0.04479825 | 0.5770097 | 0.4610022 | 0.6426588 | 0.5327473 | 0.7109585 | 2.005405 | -2.316829 | -2.22778 | -0.06737477 | -0.1046924 | -1.833337 | 2.009635 | 0.9340349 | 0.804623
8.298273 | 2.719819 | 5.869089 | 0.9964971 | 2.065093 | -5.506652 | 1.130069 | 4.989581 | -3.126892 | -5.622992 | -4.069513 | -5.621068 | -7.529851 | -7.453045 | -1.25276 | 3.308067 | -0.597774 | -0.1910719 | -0.6374156 | -0.3473693 | -0.2157678 | -0.1510722 | -0.4912497 | 0.3746284 | 0.5665169 | 0.5275488 | -0.6173874 | 0.59564 | -0.5918741 | -0.5923808 | -0.004984079 | -0.6386334 | 2.430746 | 1.011697 | 2.066796 | -5.486157 | 1.154751 | 4.854574 | -2.843085 | -3.616647 | -4.027449 | -1.252397 | 5.592349 | 3.710061 | 3.63304 | 3.246037 | 0.53536
-0.4001264 | 1.067073 | 0.6263227 | 1.032052 | 0.6767349 | 0.8960293 | 0.9972569 | 0.7768398 | 1.043723 | 0.903665 | 1.00866 | 0.923719 | 0.5776245 | 0.6152171 | -0.5253876 | 0.809431 | 3.928028 | -0.1910719 | 3.455153 | 0.8773335 | -0.2157678 | -0.1510722 | 1.907126 | -3.209407 | -3.890412 | -3.781826 | 3.918835 | -3.92646 | 3.923108 | 3.923538 | -0.004984079 | 3.469601 | 1.046494 | 0.9696461 | 0.6789461 | 0.8980261 | 0.8753061 | 1.138366 | 2.778708 | -2.792618 | -2.705366 | -0.5252115 | -0.3338383 | -2.569347 | 2.469521 | 1.033379 | 0.87966