## 原始数据
论文名 | A位掺杂元素 | A位掺杂比例(mol%) | A位离子半径(Å) | A原子半径(pm) | A-O键长(Å) | A位的范德华半径(Allinger)(pm) | A周期数 | A位共价半径(pm) | A位价电子距离 | A位核电子距离 | A位电负性 | A位第一电离能(KJ/mol) | A位电子亲和力(KJ/mol) | A位相对分子质量 | A位有效核电荷数 | A位原子序数 | A位电荷-半径比 | A位电子数与核电荷数之比 | A位赝势核半径(a.u.) | B位掺杂比例(mol%) | B位掺杂元素 | B位离子半径(pm) | B原子半径(pm) | B-O键长(Å) | B位的范德华半径(pm) | B周期数 | B位共价半径(pm) | B位价电子距离(Å) | B位核电子距离(Å) | B位电负性 | B位第一电离能(KJ/mol) | B位电子亲和力(KJ/mol) | B位相对分子质量 | B位有效核电荷数 | B位原子序数 | B位电荷-半径比 | B位电子数与核电荷数之比 | B位赝势核半径(a.u.) | 介电常数（DC）（v=1Hz） | 电极化率 | M1-M2相变温度(℃) | M2-M3相变温度(℃) | M3-O相变温度(℃) | 容许因子 | a(Å) | b(Å) | c(Å) | V(Å³) | 带隙(eV) | 储能密度与屈服强度之比(J/(cm²*KV)) | 能量效率 | 储能密度(J/cm³) | 屈服强度(KV/cm) | 备注
多篇论文取平均值 | 无 | 0 | 1.28 | 144 | 2.724415 | 172 | 5 | 153 | 2.9 | 1.86 | 1.93 | 731 | 125.6 | 107.868 | 3.7 | 47 | 0.78125 | 12.7027 | 2.375 | 0 | 无 | 0.64 | 146 | 2.234923 | 243 | 5 | 137 | 1.75 | 1.76 | 1.6 | 652.1 | 86.1 | 92.906 | 4.45 | 41 | 7.8125 | 9.213483 | 2.76 | 293.111 | 0.000483801 | 57.738161 | 251.4485 | 339.5299 | 0.9289442 | 5.54794375 | 5.61209 | 15.68532125 | 488.4354 |  | 0.009377877 | 0.3249232 | 1.830219 | 197
ACS-2022-Mingyuan Zhao-Jing Wang-Lei Zhao-High Energy Storage Performance in La-Doped AgNbO3 Ceramics via Tape Casting | 无 | 0 | 1.28 | 144 | 2.724415 | 172 | 5 | 153 | 2.9 | 1.86 | 1.93 | 731 | 125.6 | 107.868 | 3.7 | 47 | 0.78125 | 12.7027 | 2.375 | 0 | 无 | 0.64 | 146 | 2.234923 | 243 | 5 | 137 | 1.75 | 1.76 | 1.6 | 652.1 | 86.1 | 92.906 | 4.45 | 41 | 7.8125 | 9.213483 | 2.76 | 376.19 | 0.0004865615 | 54.5697 | 282.15783 | 371.33775 | 0.9289442 | 5.54846 | 5.60465 | 15.65285 | 486.76 |  | 0.00962963 | 0.302 | 2.6 | 270
ACS-2022-Mingyuan Zhao-Jing Wang-Lei Zhao-High Energy Storage Performance in La-Doped AgNbO3 Ceramics via Tape Casting | La | 1 | 1.2552 | 141.55 | 2.669532 | 238.49 | 4.91 | 150.1 | 2.8372 | 1.8348 | 1.8831 | 714.451 | 122.312 | 106.02101 | 3.619 | 46.16 | 0.7798713 | 12.7549 | 2.33455 | 0 | 无 | 0.64 | 146 | 2.234923 | 243 | 5 | 137 | 1.75 | 1.76 | 1.6 | 652.1 | 86.1 | 92.906 | 4.45 | 41 | 7.8125 | 9.213483 | 2.76 | 266.67 | 0.0004850603 | -26.44672 | 246.53534 | 371.33775 | 0.920348 | 5.54543 | 5.60229 | 15.66529 | 486.675 |  | 0.01412121 | 0.513 | 4.66 | 330
ACS-2022-Mingyuan Zhao-Jing Wang-Lei Zhao-High Energy Storage Performance in La-Doped AgNbO3 Ceramics via Tape Casting | La | 2 | 1.2304 | 139.1 | 2.614649 | 233.98 | 4.82 | 147.2 | 2.7744 | 1.8096 | 1.8362 | 697.902 | 119.024 | 104.17402 | 3.538 | 45.32 | 0.7784926 | 12.8095 | 2.2941 | 0 | 无 | 0.64 | 146 | 2.234923 | 243 | 5 | 137 | 1.75 | 1.76 | 1.6 | 652.1 | 86.1 | 92.906 | 4.45 | 41 | 7.8125 | 9.213483 | 2.76 | 439.4 | 0.0004873529 | -71.71697 | 220.43692 | 349.32107 | 0.9117518 | 5.54357 | 5.59901 | 15.67771 | 486.526 |  | 0.01619444 | 0.59 | 5.83 | 360
ACS-2022-Mingyuan Zhao-Jing Wang-Lei Zhao-High Energy Storage Performance in La-Doped AgNbO3 Ceramics via Tape Casting | La | 3 | 1.2056 | 136.65 | 2.559766 | 229.47 | 4.73 | 144.3 | 2.7116 | 1.7844 | 1.7893 | 681.353 | 115.736 | 102.32703 | 3.457 | 44.48 | 0.777114 | 12.86665 | 2.25365 | 0 | 无 | 0.64 | 146 | 2.234923 | 243 | 5 | 137 | 1.75 | 1.76 | 1.6 | 652.1 | 86.1 | 92.906 | 4.45 | 41 | 7.8125 | 9.213483 | 2.76 | 541.3 | 0.000488149 | -104.6183 | 201.2651 | 337.07584 | 0.9031556 | 5.54237 | 5.5925 | 15.69107 | 486.356 |  | 0.02005263 | 0.672 | 7.62 | 380
ACS-2022-Mingyuan Zhao-Jing Wang-Lei Zhao-High Energy Storage Performance in La-Doped AgNbO3 Ceramics via Tape Casting | La | 4 | 1.1808 | 134.2 | 2.504883 | 224.96 | 4.64 | 141.4 | 2.6488 | 1.7592 | 1.7424 | 664.804 | 112.448 | 100.48004 | 3.376 | 43.64 | 0.7757353 | 12.92654 | 2.2132 | 0 | 无 | 0.64 | 146 | 2.234923 | 243 | 5 | 137 | 1.75 | 1.76 | 1.6 | 652.1 | 86.1 | 92.906 | 4.45 | 41 | 7.8125 | 9.213483 | 2.76 | 516.67 | 0.0004882863 | <-150 | 169.72435 | 279.43667 | 0.8945594 | 5.5409 | 5.58861 | 15.69763 | 486.091 |  | 0.019 | 0.731 | 6.46 | 340
Acta-2023-Shuaibing Gao-Yunbin He-Qingfeng Zhang-Ultrahigh energy density and excellent discharge propertiess | Ce | 1 | 1.2402 | 142.93 | 2.695502 | 240.88 | 4.96 | 151.59 | 2.866 | 1.8408 | 1.9026 | 721.724 | 123.588 | 107.1118 | 3.656 | 46.64 | 0.8007127 | 12.75711 | 2.3725 | 1 | Ta | 0.64 | 146.03 | 2.235013 | 243 | 5 | 137.01 | 1.7495 | 1.7575 | 1.599 | 653.189 | 85.549 | 93.78641 | 4.44 | 41.32 | 7.8125 | 9.306306 | 2.7603 | 389.35982 | 0.0004861045 | 60.67866 | 260.19417 | 376.6502 | 0.9151487 | 5.54874 | 5.60072 | 15.67271 | 487.34866 |  | 0.01596372 | 0.432325 | 3.67363 | 230.12361
Acta-2023-Shuaibing Gao-Yunbin He-Qingfeng Zhang-Ultrahigh energy density and excellent discharge propertiess | Ce | 1 | 1.2402 | 142.93 | 2.695502 | 240.88 | 4.96 | 151.59 | 2.866 | 1.8408 | 1.9026 | 721.724 | 123.588 | 107.1118 | 3.656 | 46.64 | 0.8007127 | 12.75711 | 2.3725 | 5 | Ta | 0.64 | 146.15 | 2.235373 | 243 | 5 | 137.05 | 1.7475 | 1.7475 | 1.595 | 657.545 | 83.345 | 97.30805 | 4.4 | 42.6 | 7.8125 | 9.681818 | 2.7615 | 464.63816 | 0.0004870482 | 7.99275 | 242.6322 | 378.23365 | 0.9151487 | 5.54874 | 5.59975 | 15.67319 | 487.01055 |  | 0.01812173 | 0.549709 | 4.42398 | 244.12565
Acta-2023-Shuaibing Gao-Yunbin He-Qingfeng Zhang-Ultrahigh energy density and excellent discharge propertiess | Ce | 1 | 1.2402 | 142.93 | 2.695502 | 240.88 | 4.96 | 151.59 | 2.866 | 1.8408 | 1.9026 | 721.724 | 123.588 | 107.1118 | 3.656 | 46.64 | 0.8007127 | 12.75711 | 2.3725 | 10 | Ta | 0.64 | 146.3 | 2.235823 | 243 | 5 | 137.1 | 1.745 | 1.735 | 1.59 | 662.99 | 80.59 | 101.7101 | 4.35 | 44.2 | 7.8125 | 10.16092 | 2.763 | 420.00434 | 0.0004871306 | -4.81885 | 242.6322 | 378.23365 | 0.9151487 | 5.54639 | 5.59465 | 15.68292 | 486.59496 |  | 0.01958336 | 0.61981 | 5.29768 | 270.5195
Acta-2023-Shuaibing Gao-Yunbin He-Qingfeng Zhang-Ultrahigh energy density and excellent discharge propertiess | Ce | 1 | 1.2402 | 142.93 | 2.695502 | 240.88 | 4.96 | 151.59 | 2.866 | 1.8408 | 1.9026 | 721.724 | 123.588 | 107.1118 | 3.656 | 46.64 | 0.8007127 | 12.75711 | 2.3725 | 15 | Ta | 0.64 | 146.45 | 2.236273 | 243 | 5 | 137.15 | 1.7425 | 1.7225 | 1.585 | 668.435 | 77.835 | 106.11215 | 4.3 | 45.8 | 7.8125 | 10.65116 | 2.7645 | 585.69131 | 0.0004881139 | -19.21391 | 236.15443 | 379.81711 | 0.9151487 | 5.54547 | 5.59235 | 15.69414 | 486.59496 |  | 0.01924226 | 0.657225 | 5.77256 | 299.99379
Acta-2023-Shuaibing Gao-Yunbin He-Qingfeng Zhang-Ultrahigh energy density and excellent discharge propertiess | Ce | 1 | 1.2402 | 142.93 | 2.695502 | 240.88 | 4.96 | 151.59 | 2.866 | 1.8408 | 1.9026 | 721.724 | 123.588 | 107.1118 | 3.656 | 46.64 | 0.8007127 | 12.75711 | 2.3725 | 20 | Ta | 0.64 | 146.6 | 2.236723 | 243 | 5 | 137.2 | 1.74 | 1.71 | 1.58 | 673.88 | 75.08 | 110.5142 | 4.25 | 47.4 | 7.8125 | 11.15294 | 2.766 | 599.3009 | 0.0004882766 | -41.52625 | 217.009 | 376.6502 | 0.9151487 | 5.54455 | 5.58724 | 15.70733 | 486.4893 |  | 0.02098442 | 0.71972 | 6.52291 | 310.84537
Acta-2023-Shuaibing Gao-Yunbin He-Qingfeng Zhang-Ultrahigh energy density and excellent discharge propertiess | Ce | 1 | 1.2402 | 142.93 | 2.695502 | 240.88 | 4.96 | 151.59 | 2.866 | 1.8408 | 1.9026 | 721.724 | 123.588 | 107.1118 | 3.656 | 46.64 | 0.8007127 | 12.75711 | 2.3725 | 25 | Ta | 0.64 | 146.75 | 2.237173 | 243 | 5 | 137.25 | 1.7375 | 1.6975 | 1.575 | 679.325 | 72.325 | 114.91625 | 4.2 | 49 | 7.8125 | 11.66667 | 2.7675 | 567.08646 | 0.0004882676 | -65.42205 | 202.61394 | 379.81711 | 0.9151487 | 5.54221 | 5.58678 | 15.70975 | 486.36017 |  | 0.0194129 | 0.742128 | 6.69765 | 345.01034
Acta-2023-Shuaibing Gao-Yunbin He-Qingfeng Zhang-Ultrahigh energy density and excellent discharge propertiess | Ce | 1 | 1.2402 | 142.93 | 2.695502 | 240.88 | 4.96 | 151.59 | 2.866 | 1.8408 | 1.9026 | 721.724 | 123.588 | 107.1118 | 3.656 | 46.64 | 0.8007127 | 12.75711 | 2.3725 | 30 | Ta | 0.64 | 146.9 | 2.237623 | 243 | 5 | 137.3 | 1.735 | 1.685 | 1.57 | 684.77 | 69.57 | 119.3183 | 4.15 | 50.6 | 7.8125 | 12.19277 | 2.769 | 564.1 | 0.0004883577 | -94.21217 | 173.96777 | 378.23365 | 0.9151487 | 5.54221 | 5.58586 | 15.71173 | 486.25685 |  | 0.01975758 | 0.767208 | 7.44594 | 376.86498
Acta-2023-Shuaibing Gao-Yunbin He-Qingfeng Zhang-Ultrahigh energy density and excellent discharge propertiess | Ce | 1 | 1.2402 | 142.93 | 2.695502 | 240.88 | 4.96 | 151.59 | 2.866 | 1.8408 | 1.9026 | 721.724 | 123.588 | 107.1118 | 3.656 | 46.64 | 0.8007127 | 12.75711 | 2.3725 | 35 | Ta | 0.64 | 147.05 | 2.238073 | 243 | 5 | 137.35 | 1.7325 | 1.6725 | 1.565 | 690.215 | 66.815 | 123.72035 | 4.1 | 52.2 | 7.8125 | 12.73171 | 2.7705 | 581.83018 | 0.0004889609 | -102.12945 | 151.65543 | 379.81711 | 0.9151487 | 5.54037 | 5.58213 | 15.71173 | 485.7356 |  | 0.01626933 | 0.779748 | 6.44685 | 396.25781
Acta-2023-Shuaibing Gao-Yunbin He-Qingfeng Zhang-Ultrahigh energy density and excellent discharge propertiess | Ce | 1 | 1.2402 | 142.93 | 2.695502 | 240.88 | 4.96 | 151.59 | 2.866 | 1.8408 | 1.9026 | 721.724 | 123.588 | 107.1118 | 3.656 | 46.64 | 0.8007127 | 12.75711 | 2.3725 | 40 | Ta | 0.64 | 147.2 | 2.238523 | 243 | 5 | 137.4 | 1.73 | 1.66 | 1.56 | 695.66 | 64.06 | 128.1224 | 4.05 | 53.8 | 7.8125 | 13.28395 | 2.772 | 574.61575 | 0.0004890333 | -119.69142 | 84.57446 | 376.6502 | 0.9151487 | 5.53945 | 5.58121 | 15.71512 | 485.63229 |  | 0.01389587 | 0.804623 | 5.79723 | 417.19086
APL-2023-Yan Lin-Fei Li-Effect of A_B-site structural heterogeneity on ferroelectricity in AgNbO3-based ceramics | 无 | 0 | 1.28 | 144 | 2.724415 | 243 | 5 | 153 | 2.9 | 1.86 | 1.93 | 731 | 125.6 | 107.868 | 3.7 | 47 | 0.78125 | 12.7027 | 2.375 | 0 | 无 | 0.64 | 146 | 2.234923 | 243 | 5 | 137 | 1.75 | 1.76 | 1.6 | 652.1 | 86.1 | 92.906 | 4.45 | 41 | 7.8125 | 9.213483 | 2.76 | 333.3 | 0.0004852961 | 缺 | 缺 | 缺 | 0.9289442 | 5.553 | 5.609 | 15.654 | 487.53 |  | 0.0041877 | 0.19106 | 0.83754 | 200 | 相变温度缺，可以找通讯作者要
APL-2023-Yan Lin-Fei Li-Effect of A_B-site structural heterogeneity on ferroelectricity in AgNbO3-based ceramics | Na | 50 | 1.335 | 167 | 2.721915 | 256.5 | 4 | 153.5 | 3.315 | 1.635 | 1.43 | 613.4 | 89.2 | 65.42885 | 2.95 | 29 | 0.7503372 | 9.830508 | 2.5125 | 0 | 无 | 0.64 | 146 | 2.234923 | 243 | 5 | 137 | 1.75 | 1.76 | 1.6 | 652.1 | 86.1 | 92.906 | 4.45 | 41 | 7.8125 | 9.213483 | 2.76 | 413.3 | 0.000494694 | 缺 | 缺 | 缺 | 0.9480084 | 5.517 | 5.575 | 15.575 | 479.1 |  | 0.00430655 | 0.53536 | 0.86131 | 200 | 相变温度缺，可以找通讯作者要
APL-2023-Yan Lin-Fei Li-Effect of A_B-site structural heterogeneity on ferroelectricity in AgNbO3-based ceramics | 无 | 0 | 1.28 | 144 | 2.724415 | 243 | 5 | 153 | 2.9 | 1.86 | 1.93 | 731 | 125.6 | 107.868 | 3.7 | 47 | 0.78125 | 12.7027 | 2.375 | 50 | Ta | 0.64 | 147.5 | 2.239423 | 243 | 5 | 137.5 | 1.725 | 1.635 | 1.55 | 706.55 | 58.55 | 136.9265 | 3.95 | 57 | 7.8125 | 14.43038 | 2.775 | 496.67 | 0.0004894118 | 缺 | 缺 | 缺 | 0.9289442 | 5.533 | 5.58 | 15.704 | 484.86 |  | 0.009044655 | 0.87966 | 2.62295 | 290 | 相变温度缺，可以找通讯作者要
CI-2018-Nengneng Luo-Structure and energy storage performance of Ba-modified AgNbO3 lead-free antiferroelectric ceramics | 无 | 0 | 1.28 | 144 | 2.724415 | 243 | 5 | 153 | 2.9 | 1.86 | 1.93 | 731 | 125.6 | 107.868 | 3.7 | 47 | 0.78125 | 12.7027 | 2.375 | 0 | 无 | 0.64 | 146 | 2.234923 | 243 | 5 | 137 | 1.75 | 1.76 | 1.6 | 652.1 | 86.1 | 92.906 | 4.45 | 41 | 7.8125 | 9.213483 | 2.76 | 160 | 0.0004809333 | 58.1 | 231.39 | 312.79 | 0.9289442 | 5.54883 | 5.60589 | 15.65761 | 487.20151 |  | 0.01024091 | 0.3947025 | 1.79216 | 175
CI-2018-Nengneng Luo-Structure and energy storage performance of Ba-modified AgNbO3 lead-free antiferroelectric ceramics | Ba | 0.5 | 1.27525 | 143.67 | 2.711936 | 242.105 | 4.975 | 152.46 | 2.88775 | 1.84805 | 1.91515 | 726.2045 | 124.41375 | 107.475955 | 3.67725 | 46.81 | 0.7796487 | 12.72962 | 2.36826 | 0 | 无 | 0.64 | 146 | 2.234923 | 243 | 5 | 137 | 1.75 | 1.76 | 1.6 | 652.1 | 86.1 | 92.906 | 4.45 | 41 | 7.8125 | 9.213483 | 2.76 | 255 | 0.0004842503 | 58.1 | 231.39 | 305.81 | 0.9272978 | 5.55035 | 5.60589 | 15.65714 | 487.23903 |  | 0.01269766 | 0.4199524 | 2.22209 | 175
CI-2018-Nengneng Luo-Structure and energy storage performance of Ba-modified AgNbO3 lead-free antiferroelectric ceramics | Ba | 1 | 1.2705 | 143.34 | 2.699457 | 241.21 | 4.95 | 151.92 | 2.8755 | 1.8361 | 1.9003 | 721.409 | 123.2275 | 107.08391 | 3.6545 | 46.62 | 0.7780474 | 12.75688 | 2.36152 | 0 | 无 | 0.64 | 146 | 2.234923 | 243 | 5 | 137 | 1.75 | 1.76 | 1.6 | 652.1 | 86.1 | 92.906 | 4.45 | 41 | 7.8125 | 9.213483 | 2.76 | 255 | 0.0004839554 | 58.1 | 231.39 | 303.49 | 0.9256513 | 5.55186 | 5.60687 | 15.65907 | 487.5359 |  | 0.01307543 | 0.4439058 | 2.2882 | 175
CI-2018-Nengneng Luo-Structure and energy storage performance of Ba-modified AgNbO3 lead-free antiferroelectric ceramics | Ba | 2 | 1.261 | 142.68 | 2.674498 | 239.42 | 4.9 | 150.84 | 2.851 | 1.8122 | 1.8706 | 711.818 | 120.855 | 106.29982 | 3.609 | 46.24 | 0.7748447 | 12.81241 | 2.34804 | 0 | 无 | 0.64 | 146 | 2.234923 | 243 | 5 | 137 | 1.75 | 1.76 | 1.6 | 652.1 | 86.1 | 92.906 | 4.45 | 41 | 7.8125 | 9.213483 | 2.76 | 245 | 0.0004834046 | 58.1 | 231.39 | 303.49 | 0.9223584 | 5.55334 | 5.60687 | 15.66336 | 487.85805 |  | 0.0131928 | 0.464402 | 2.30874 | 175
CI-2018-Nengneng Luo-Structure and energy storage performance of Ba-modified AgNbO3 lead-free antiferroelectric ceramics | Ba | 3 | 1.2515 | 142.02 | 2.649539 | 237.63 | 4.85 | 149.76 | 2.8265 | 1.7883 | 1.8409 | 702.227 | 118.4825 | 105.51573 | 3.5635 | 45.86 | 0.7716421 | 12.86937 | 2.33456 | 0 | 无 | 0.64 | 146 | 2.234923 | 243 | 5 | 137 | 1.75 | 1.76 | 1.6 | 652.1 | 86.1 | 92.906 | 4.45 | 41 | 7.8125 | 9.213483 | 2.76 | 195 | 0.0004819694 | 58.1 | 231.39 | 303.49 | 0.9190655 | 5.55334 | 5.60638 | 15.66387 | 487.78384 |  | 0.01269766 | 0.5122471 | 2.22209 | 175
CI-2022-Ye Tian-Wanyin Ge-Li+ and Sm3+ co-doped AgNbO3-based antiferroelectric ceramics for high-power energy storage | Li,Sm | 3 | 1.2356 | 140.25 | 2.635746 | 236.31 | 4.82 | 148.32 | 2.80685 | 1.7838 | 1.8454 | 703.121 | 119.708 | 103.755435 | 3.54025 | 45.155 | 0.8474535 | 12.75475 | 2.31875 | 0 | 无 | 0.64 | 146 | 2.234923 | 243 | 5 | 137 | 1.75 | 1.76 | 1.6 | 652.1 | 86.1 | 92.906 | 4.45 | 41 | 7.8125 | 9.213483 | 2.76 | 400 | 0.0004871033 | <0 | 244.3315 | 383.12189 | 0.9135542 | 5.53791 | 5.60039 | 15.65145 | 486.44882 |  | 0.009722222 | 0.3899 | 1.75 | 180 | 双掺杂
CI-2022-Ye Tian-Wanyin Ge-Li+ and Sm3+ co-doped AgNbO3-based antiferroelectric ceramics for high-power energy storage | Li,Sm | 6 | 1.1912 | 136.5 | 2.547076 | 229.62 | 4.64 | 143.64 | 2.7137 | 1.7076 | 1.7608 | 675.242 | 113.816 | 99.64287 | 3.3805 | 43.31 | 0.9136571 | 12.81171 | 2.2625 | 0 | 无 | 0.64 | 146 | 2.234923 | 243 | 5 | 137 | 1.75 | 1.76 | 1.6 | 652.1 | 86.1 | 92.906 | 4.45 | 41 | 7.8125 | 9.213483 | 2.76 | 644.44 | 0.0004889444 | <0 | 143.13018 | >500 | 0.8981643 | 5.53391 | 5.59842 | 15.65014 | 485.99498 |  | 0.01236264 | 0.4705 | 2.25 | 182 | 双掺杂
CI-2022-Ye Tian-Wanyin Ge-Li+ and Sm3+ co-doped AgNbO3-based antiferroelectric ceramics for high-power energy storage | Li,Sm | 10 | 1.132 | 131.5 | 2.42885 | 220.7 | 4.4 | 137.4 | 2.5895 | 1.606 | 1.648 | 638.07 | 105.96 | 94.15945 | 3.1675 | 40.85 | 1.001928 | 12.89661 | 2.1875 | 0 | 无 | 0.64 | 146 | 2.234923 | 243 | 5 | 137 | 1.75 | 1.76 | 1.6 | 652.1 | 86.1 | 92.906 | 4.45 | 41 | 7.8125 | 9.213483 | 2.76 | 739.29 | 0.000491043 | <0 | 105.54111 | >500 | 0.8776443 | 5.52461 | 5.58244 | 15.65413 | 484.20657 |  | 0.009708333 | 0.58 | 2.33 | 240 | 双掺杂
CI-2023-Haiyan Wang-Enhanced energy storage performance in samarium and hafnium co-doped | Sm | 0 | 1.28 | 144 | 2.724415 | 243 | 5 | 153 | 2.9 | 1.86 | 1.93 | 731 | 125.6 | 107.868 | 3.7 | 47 | 0.78125 | 12.7027 | 2.375 | 0 | Hf | 0.64 | 146 | 2.234923 | 243 | 5 | 137 | 1.75 | 1.76 | 1.6 | 652.1 | 86.1 | 92.906 | 4.45 | 41 | 7.8125 | 9.213483 | 2.76 | 283.37467 |  | 59.12718 | 246.06076 | 383.13535 | 0.9289442 | [5 empty] | 0.009458099 | 0.2842 | 1.70303 | 180.06049
CI-2023-Haiyan Wang-Enhanced energy storage performance in samarium and hafnium co-doped | Sm | 0 | 1.28 | 144 | 2.724415 | 243 | 5 | 153 | 2.9 | 1.86 | 1.93 | 731 | 125.6 | 107.868 | 3.7 | 47 | 0.78125 | 12.7027 | 2.375 | 5 | Hf | 0.64 | 146.15 | 2.235373 | 243 | 5 | 137.05 | 1.7475 | 1.7475 | 1.595 | 657.545 | 83.345 | 97.30805 | 4.4 | 42.6 | 7.8125 | 9.681818 | 2.7615 | 406.75105 |  | 37.28563 | 229.34068 | 383.13535 | 0.9289442 | [5 empty] | 0.01192047 | 0.41583 | 2.39572 | 200.97537
CI-2023-Haiyan Wang-Enhanced energy storage performance in samarium and hafnium co-doped | Sm | 0.5 | 1.27525 | 143.67 | 2.711936 | 242.105 | 4.975 | 152.46 | 2.88775 | 1.84805 | 1.91515 | 726.2045 | 124.41375 | 107.475955 | 3.673375 | 46.6925 | 0.7796487 | 12.71106 | 2.36826 | 5 | Hf | 0.64 | 146.15 | 2.235373 | 243 | 5 | 137.05 | 1.7475 | 1.7475 | 1.595 | 657.545 | 83.345 | 97.30805 | 4.4 | 42.6 | 7.8125 | 9.681818 | 2.7615 | 421.16376 |  | 17.25165 | 219.399 | 384.79229 | 0.9272978 | [5 empty] | 0.01530269 | 0.55472 | 3.57929 | 233.89944
CI-2023-Haiyan Wang-Enhanced energy storage performance in samarium and hafnium co-doped | Sm | 1 | 1.2705 | 143.34 | 2.699457 | 241.21 | 4.95 | 151.92 | 2.8755 | 1.8361 | 1.9003 | 721.409 | 123.2275 | 107.08391 | 3.64675 | 46.385 | 0.7780474 | 12.71954 | 2.36152 | 5 | Hf | 0.64 | 146.15 | 2.235373 | 243 | 5 | 137.05 | 1.7475 | 1.7475 | 1.595 | 657.545 | 83.345 | 97.30805 | 4.4 | 42.6 | 7.8125 | 9.681818 | 2.7615 | 414.49143 |  | -6.09622 | 210.96365 | 379.67083 | 0.9256513 | [5 empty] | 0.01757308 | 0.65954 | 4.37354 | 248.87719
CI-2023-Haiyan Wang-Enhanced energy storage performance in samarium and hafnium co-doped | Sm | 1.5 | 1.26575 | 143.01 | 2.686977 | 240.315 | 4.925 | 151.38 | 2.86325 | 1.82415 | 1.88545 | 716.6135 | 122.04125 | 106.691865 | 3.620125 | 46.0775 | 0.776446 | 12.72815 | 2.35478 | 5 | Hf | 0.64 | 146.15 | 2.235373 | 243 | 5 | 137.05 | 1.7475 | 1.7475 | 1.595 | 657.545 | 83.345 | 97.30805 | 4.4 | 42.6 | 7.8125 | 9.681818 | 2.7615 | 403.80924 |  | -29.44409 | 201.02197 | 388.10619 | 0.9240049 | [5 empty] | 0.01841709 | 0.72283 | 5.32664 | 289.22267
CI-2023-Haiyan Wang-Enhanced energy storage performance in samarium and hafnium co-doped | Sm | 2 | 1.261 | 142.68 | 2.674498 | 239.42 | 4.9 | 150.84 | 2.851 | 1.8122 | 1.8706 | 711.818 | 120.855 | 106.29982 | 3.5935 | 45.77 | 0.7748447 | 12.73689 | 2.34804 | 5 | Hf | 0.64 | 146.15 | 2.235373 | 243 | 5 | 137.05 | 1.7475 | 1.7475 | 1.595 | 657.545 | 83.345 | 97.30805 | 4.4 | 42.6 | 7.8125 | 9.681818 | 2.7615 | 410.32901 |  | -44.50723 | 196.05114 | 394.73397 | 0.9223584 | [5 empty] | 0.01560322 | 0.74723 | 4.86441 | 311.75677
JAC-2019-Yonghao Xu-Antiferroelectricity in new silver niobate lead-free antiferroelectric ceramics (1-x)AgNbO3-xCaZrO3 | 无 | 0 | 1.28 | 144 | 2.724415 | 243 | 5 | 153 | 2.9 | 1.86 | 1.93 | 731 | 125.6 | 107.868 | 3.7 | 47 | 0.78125 | 12.7027 | 2.375 | 0 | 无 | 0.64 | 146 | 2.234923 | 243 | 5 | 137 | 1.75 | 1.76 | 1.6 | 652.1 | 86.1 | 92.906 | 4.45 | 41 | 7.8125 | 9.213483 | 2.76 | 233.33 | 0.0004831192 | 63.32 | 250.375 | 353.38 | 0.9289442 | 5.55172 | 5.60758 | 15.67047 | 487.8486 |  | 0.01728571 | 0.454 | 2.42 | 140 | 60℃
JAC-2019-Yonghao Xu-Antiferroelectricity in new silver niobate lead-free antiferroelectric ceramics (1-x)AgNbO3-xCaZrO3 | Ca | 0.1 | 1.28006 | 144.053 | 2.724321 | 243.038 | 4.998 | 153.021 | 2.8998 | 1.85924 | 1.92907 | 730.8588 | 125.47677 | 107.80021 | 3.69915 | 46.973 | 0.7819613 | 12.69832 | 2.375625 | 0.1 | Zr | 0.64008 | 146.014 | 2.235032 | 243.011 | 4.999 | 137.011 | 1.75021 | 1.76197 | 1.59973 | 652.088 | 86.055 | 92.904318 | 4.4487 | 40.999 | 7.810243 | 9.215951 | 2.760065 | 232.43 | 0.0004838845 | 56.83 | 253.75 | 350.64 | 0.9289286 | 5.54859 | 5.60464 | 15.66195 | 487.053 |  | 0.0075 | 0.532 | 1.2 | 160 | 60℃
JAC-2019-Yonghao Xu-Antiferroelectricity in new silver niobate lead-free antiferroelectric ceramics (1-x)AgNbO3-xCaZrO3 | Ca | 0.4 | 1.28024 | 144.212 | 2.724038 | 243.152 | 4.992 | 153.084 | 2.8992 | 1.85696 | 1.92628 | 730.4352 | 125.10708 | 107.59684 | 3.6966 | 46.892 | 0.7840951 | 12.68517 | 2.3775 | 0.4 | Zr | 0.64032 | 146.056 | 2.235358 | 243.044 | 4.996 | 137.044 | 1.75084 | 1.76788 | 1.59892 | 652.052 | 85.92 | 92.899272 | 4.4448 | 40.996 | 7.803472 | 9.223362 | 2.76026 | 328.21 | 0.0004857802 | 33.48 | 226.91 | 354.47 | 0.9288817 | 5.54409 | 5.60411 | 15.67368 | 486.9764 |  | 0.006764706 | 0.3353 | 1.15 | 170 | 60℃
JAC-2019-Yonghao Xu-Antiferroelectricity in new silver niobate lead-free antiferroelectric ceramics (1-x)AgNbO3-xCaZrO3 | Ca | 0.5 | 1.2803 | 144.265 | 2.723943 | 243.19 | 4.99 | 153.105 | 2.899 | 1.8562 | 1.92535 | 730.294 | 124.98385 | 107.52905 | 3.69575 | 46.865 | 0.7848064 | 12.68078 | 2.378125 | 0.5 | Zr | 0.6404 | 146.07 | 2.235466 | 243.055 | 4.995 | 137.055 | 1.75105 | 1.76985 | 1.59865 | 652.04 | 85.875 | 92.89759 | 4.4435 | 40.995 | 7.801215 | 9.225835 | 2.760325 | 336.84 | 0.0004858326 | 33.94 | 223.32 | 348.44 | 0.9288661 | 5.54409 | 5.60342 | 15.67758 | 487.0376 |  | 0.01070588 | 0.3102 | 1.82 | 170 | 60℃
JAC-2022-Yonghao Xu-Enhanced energy-storage performance in silver niobate-based dielectric ceramics sintered at low temperature | 无 | 0 | 1.28 | 144 | 2.724415 | 243 | 5 | 153 | 2.9 | 1.86 | 1.93 | 731 | 125.6 | 107.868 | 3.7 | 47 | 0.78125 | 12.7027 | 2.375 | 0 | 无 | 0.64 | 146 | 2.234923 | 243 | 5 | 137 | 1.75 | 1.76 | 1.6 | 652.1 | 86.1 | 92.906 | 4.45 | 41 | 7.8125 | 9.213483 | 2.76 | 255.54 | 0.0004838706 | 60.5172 | 255.17758 | 317.61161 | 0.9289442 | 5.5524 | 5.60367 | 15.66623 | 487.63348 |  | 0.008015278 | 0.2704954 | 1.44275 | 180
JAC-2022-Yonghao Xu-Enhanced energy-storage performance in silver niobate-based dielectric ceramics sintered at low temperature | Sr,Bi | 1.8 | 1.25364 | 141.93 | 2.664664 | 238.544 | 4.894 | 150.152 | 2.83388 | 1.81058 | 1.87418 | 712.265 | 121.01122 | 105.6158816 | 3.6119 | 45.984 | 0.7865385 | 12.73125 | 2.332928 | 1.8 | Hf | 0.643564 | 146.9036 | 2.244671 | 244.0548 | 5.036 | 137.7272 | 1.75864 | 1.752116 | 1.60036 | 654.56276 | 84.86016 | 94.7809736 | 4.43722 | 41.7056 | 7.801408 | 9.399038 | 2.772636 | 461.11 | 0.0004865635 | -70.41922 | 214.09949 | 299.17315 | 0.9182031 | 5.55039 | 5.59494 | 15.69582 | 487.47167 |  | 0.01452115 | 0.5093659 | 3.7755 | 260 | 双掺杂
JAC-2022-Yonghao Xu-Enhanced energy-storage performance in silver niobate-based dielectric ceramics sintered at low temperature | Sr,Bi | 3.6 | 1.22728 | 139.86 | 2.604912 | 234.088 | 4.788 | 147.304 | 2.76776 | 1.76116 | 1.81836 | 693.53 | 116.42244 | 103.3637632 | 3.5238 | 44.968 | 0.7918269 | 12.76122 | 2.290856 | 3.6 | Hf | 0.647128 | 147.8072 | 2.254419 | 245.1096 | 5.072 | 138.4544 | 1.76728 | 1.744232 | 1.60072 | 657.02552 | 83.62032 | 96.6559472 | 4.42444 | 42.4112 | 7.790317 | 9.585665 | 2.785272 | 588.89 | 0.0004877896 | <-150 | 185.6249 | 304.77471 | 0.9074994 | 5.54559 | 5.58821 | 15.70681 | 486.93192 |  | 0.01739886 | 0.6533316 | 5.04567 | 290 | 双掺杂
JAC-2022-Yonghao Xu-Enhanced energy-storage performance in silver niobate-based dielectric ceramics sintered at low temperature | Sr,Bi | 4.5 | 1.2141 | 138.825 | 2.575036 | 231.86 | 4.735 | 145.88 | 2.7347 | 1.73645 | 1.79045 | 684.1625 | 114.12805 | 102.237704 | 3.47975 | 44.46 | 0.7944712 | 12.77678 | 2.26982 | 4.5 | Hf | 0.64891 | 148.259 | 2.259293 | 245.637 | 5.09 | 138.818 | 1.7716 | 1.74029 | 1.6009 | 658.2569 | 83.0004 | 97.593434 | 4.41805 | 42.764 | 7.784771 | 9.679383 | 2.79159 | 588.89 | 0.0004880074 | <-150 | 164.38566 | 289.25372 | 0.9021616 | 5.54559 | 5.58629 | 15.71146 | 486.71468 |  | 0.01789071875 | 0.7023925 | 5.72503 | 320 | 双掺杂
JAC-2022-Yonghao Xu-Enhanced energy-storage performance in silver niobate-based dielectric ceramics sintered at low temperature | Sr,Bi | 4.95 | 1.20751 | 138.3075 | 2.560099 | 230.746 | 4.7085 | 145.168 | 2.71817 | 1.724095 | 1.776495 | 679.47875 | 112.980855 | 101.6746744 | 3.457725 | 44.206 | 0.7957933 | 12.78471 | 2.259302 | 4.95 | Hf | 0.649801 | 148.4849 | 2.26173 | 245.9007 | 5.099 | 138.9998 | 1.77376 | 1.738319 | 1.60099 | 658.87259 | 82.69044 | 98.0621774 | 4.414855 | 42.9404 | 7.781998 | 9.726344 | 2.794749 | 588.89 | 0.0004880882 | <-150 | 154.46623 | 284.93586 | 0.8994961 | 5.54366 | 5.58533 | 15.7161 | 486.63405 |  | 0.01842191 | 0.7154218 | 6.07923 | 330 | 双掺杂
JAC-2022-Yonghao Xu-Enhanced energy-storage performance in silver niobate-based dielectric ceramics sintered at low temperature | Sr,Bi | 5.4 | 1.20092 | 137.79 | 2.545161 | 229.632 | 4.682 | 144.456 | 2.70164 | 1.71174 | 1.76254 | 674.795 | 111.83366 | 101.1116448 | 3.4357 | 43.952 | 0.7971154 | 12.79274 | 2.248784 | 5.4 | Hf | 0.650692 | 148.7108 | 2.264167 | 246.1644 | 5.108 | 139.1816 | 1.77592 | 1.736348 | 1.60108 | 659.48828 | 82.38048 | 98.5309208 | 4.41166 | 43.1168 | 7.779225 | 9.773373 | 2.797908 | 588.89 | 0.0004881635 | <-150 | 144.54681 | 283.53547 | 0.896833 | 5.54462 | 5.58332 | 15.71301 | 486.55903 |  | 0.01727382 | 0.7187998 | 5.8731 | 340 | 双掺杂
JAC-2023-Mingyuan Zhao Ultrahigh energy storage performance realized in AgNbO3-based antiferroelectric materials via multiscale engineering | 无 | 0 | 1.28 | 144 | 2.724415 | 243 | 5 | 153 | 2.9 | 1.86 | 1.93 | 731 | 125.6 | 107.868 | 3.7 | 47 | 0.78125 | 12.7027 | 2.375 | 20 | Ta | 0.64 | 146.6 | 2.236723 | 243 | 5 | 137.2 | 1.74 | 1.71 | 1.58 | 673.88 | 75.08 | 110.5142 | 4.25 | 47.4 | 7.8125 | 11.15294 | 2.766 | 366.67 | 0.0004875648 | -20 | 214 | 346 | 0.9289442 | 5.5389 | 5.59297 | 15.67707 | 485.658 |  | 0.0076597625 | 0.62011 | 6.12781 | 800
JAC-2023-Mingyuan Zhao Ultrahigh energy storage performance realized in AgNbO3-based antiferroelectric materials via multiscale engineering | Sm | 3 | 1.202 | 136.47 | 2.557246 | 229.26 | 4.73 | 144.21 | 2.7089 | 1.7274 | 1.7893 | 681.545 | 115.796 | 102.67068 | 3.4525 | 44.63 | 0.9044859 | 12.92686 | 2.28545 | 0 | 无 | 0.64 | 146 | 2.234923 | 243 | 5 | 137 | 1.75 | 1.76 | 1.6 | 652.1 | 86.1 | 92.906 | 4.45 | 41 | 7.8125 | 9.213483 | 2.76 | 413.33 | 0.0004881147 | <-150 | 213 | 391 | 0.9019078 | 5.53934 | 5.59249 | 15.67393 | 485.558 |  | 0.009029275 | 0.71582 | 7.22342 | 800
JAC-2023-Mingyuan Zhao Ultrahigh energy storage performance realized in AgNbO3-based antiferroelectric materials via multiscale engineering | Sm | 3 | 1.202 | 136.47 | 2.557246 | 229.26 | 4.73 | 144.21 | 2.7089 | 1.7274 | 1.7893 | 681.545 | 115.796 | 102.67068 | 3.4525 | 44.63 | 0.9044859 | 12.92686 | 2.28545 | 20 | Ta | 0.64 | 146.6 | 2.236723 | 243 | 5 | 137.2 | 1.74 | 1.71 | 1.58 | 673.88 | 75.08 | 110.5142 | 4.25 | 47.4 | 7.8125 | 11.15294 | 2.766 | 486.67 | 0.0004893189 | <-150 | 95 | 280 | 0.9019078 | 5.53378 | 5.58315 | 15.69437 | 484.892 |  | 0.010367925 | 0.8429 | 8.29434 | 800
JACS-2019-Nengneng Luo-Lead-free Ag1-3xLaxNbO3 Antiferroelectric Ceramics with High Energy Storage Density and Efficiency | 无 | 0 | 1.28 | 144 | 2.724415 | 243 | 5 | 153 | 2.9 | 1.86 | 1.93 | 731 | 125.6 | 107.868 | 3.7 | 47 | 0.78125 | 12.7027 | 2.375 | 0 | 无 | 0.64 | 146 | 2.234923 | 243 | 5 | 137 | 1.75 | 1.76 | 1.6 | 652.1 | 86.1 | 92.906 | 4.45 | 41 | 7.8125 | 9.213483 | 2.76 | 606.52 | 0.0004875333 | 60.2 | 258.45 | 363.26 | 0.9289442 | 5.5512 | 5.6053 | 15.6592 | 487.26 |  | 0.01110428 | 0.41306 | 1.92384 | 173.25209
JACS-2019-Nengneng Luo-Lead-free Ag1-3xLaxNbO3 Antiferroelectric Ceramics with High Energy Storage Density and Efficiency | La | 0.5 | 1.2676 | 142.775 | 2.696974 | 240.745 | 4.955 | 151.55 | 2.8686 | 1.8474 | 1.90655 | 722.7255 | 123.956 | 106.944505 | 3.6595 | 46.58 | 0.7805607 | 12.72851 | 2.354775 | 0 | 无 | 0.64 | 146 | 2.234923 | 243 | 5 | 137 | 1.75 | 1.76 | 1.6 | 652.1 | 86.1 | 92.906 | 4.45 | 41 | 7.8125 | 9.213483 | 2.76 | 515.21 | 0.0004870469 | 60.2 | 256.14 | 360.94 | 0.9246461 | 5.5513 | 5.605 | 15.6616 | 487.32 |  | 0.01234573 | 0.47105 | 2.40649 | 194.92485
JACS-2019-Nengneng Luo-Lead-free Ag1-3xLaxNbO3 Antiferroelectric Ceramics with High Energy Storage Density and Efficiency | La | 1 | 1.2552 | 141.55 | 2.669532 | 238.49 | 4.91 | 150.1 | 2.8372 | 1.8348 | 1.8831 | 714.451 | 122.312 | 106.02101 | 3.619 | 46.16 | 0.7798713 | 12.7549 | 2.33455 | 0 | 无 | 0.64 | 146 | 2.234923 | 243 | 5 | 137 | 1.75 | 1.76 | 1.6 | 652.1 | 86.1 | 92.906 | 4.45 | 41 | 7.8125 | 9.213483 | 2.76 | 378.26 | 0.00048478 | 57.89 | 256.14 | 370.41 | 0.920348 | 5.5551 | 5.606 | 15.688 | 488.57 |  | 0.01188644 | 0.5531 | 2.77258 | 233.25566
JACS-2019-Nengneng Luo-Lead-free Ag1-3xLaxNbO3 Antiferroelectric Ceramics with High Energy Storage Density and Efficiency | La | 2 | 1.2304 | 139.1 | 2.614649 | 233.98 | 4.82 | 147.2 | 2.7744 | 1.8096 | 1.8362 | 697.902 | 119.024 | 104.17402 | 3.538 | 45.32 | 0.7784926 | 12.8095 | 2.2941 | 0 | 无 | 0.64 | 146 | 2.234923 | 243 | 5 | 137 | 1.75 | 1.76 | 1.6 | 652.1 | 86.1 | 92.906 | 4.45 | 41 | 7.8125 | 9.213483 | 2.76 | 352.17 | 0.0004848831 | 48.63 | 218.89 | 363.25 | 0.9117518 | 5.5538 | 5.6004 | 15.6952 | 488.18 |  | 0.01358192 | 0.62144 | 3.12422 | 230.0278
JACS-2019-Nengneng Luo-Lead-free Ag1-3xLaxNbO3 Antiferroelectric Ceramics with High Energy Storage Density and Efficiency | La | 3 | 1.2056 | 136.65 | 2.559766 | 229.47 | 4.73 | 144.3 | 2.7116 | 1.7844 | 1.7893 | 681.353 | 115.736 | 102.32703 | 3.457 | 44.48 | 0.777114 | 12.86665 | 2.25365 | 0 | 无 | 0.64 | 146 | 2.234923 | 243 | 5 | 137 | 1.75 | 1.76 | 1.6 | 652.1 | 86.1 | 92.906 | 4.45 | 41 | 7.8125 | 9.213483 | 2.76 | 306.52 | 0.0004858526 | <0 | 214.05 | 358.63 | 0.9031556 | 5.5472 | 5.5935 | 15.6821 | 486.59 |  | 0.01200212 | 0.65561 | 2.87566 | 239.59609
JACS-2019-Nengneng Luo-Lead-free Ag1-3xLaxNbO3 Antiferroelectric Ceramics with High Energy Storage Density and Efficiency | La | 5 | 1.156 | 131.75 | 2.45 | 220.45 | 4.55 | 138.5 | 2.586 | 1.734 | 1.6955 | 648.255 | 109.16 | 98.63305 | 3.295 | 42.8 | 0.7743566 | 12.98938 | 2.17275 | 0 | 无 | 0.64 | 146 | 2.234923 | 243 | 5 | 137 | 1.75 | 1.76 | 1.6 | 652.1 | 86.1 | 92.906 | 4.45 | 41 | 7.8125 | 9.213483 | 2.76 | 267.39 | 0.0004853891 | <0 | 120.81 | 347.05 | 0.8859632 | 5.5425 | 5.5844 | 15.7133 | 486.36 |  | 0.00777265 | 0.86399 | 1.7485 | 224.95545 | 顺电相，剔除
JACS-2020-Wenna Chao-Tongqing Yang-Enhanced energy storage density in Ca and Ta co-doped AgNbO3 antiferroelectric ceramics | Ca | 0.1 | 1.27878 | 143.909 | 2.721597 | 242.795 | 4.993 | 152.868 | 2.8969 | 1.85738 | 1.92714 | 730.1278 | 125.35117 | 107.692342 | 3.69545 | 46.926 | 0.78118 | 12.69832 | 2.37325 | 0.1 | Ta | 0.64 | 146.003 | 2.234932 | 243 | 5 | 137.001 | 1.74995 | 1.75975 | 1.5999 | 652.2089 | 86.0449 | 92.994041 | 4.449 | 41.032 | 7.8125 | 9.222747 | 2.76003 | 266.67 | #VALUE! | 61.47688 | 256.97393 | 357.17733 | 0.9285213 | 缺 | 缺 | 缺 | 缺 |  | 0.007104726 | 0.2492 | 1.38927 | 195.54167
JACS-2020-Wenna Chao-Tongqing Yang-Enhanced energy storage density in Ca and Ta co-doped AgNbO3 antiferroelectric ceramics | Ca | 1 | 1.2678 | 143.09 | 2.696227 | 240.95 | 4.93 | 151.68 | 2.869 | 1.8338 | 1.9014 | 722.278 | 123.1117 | 106.11142 | 3.6545 | 46.26 | 0.7805504 | 12.65837 | 2.3575 | 1 | Ta | 0.64 | 146.03 | 2.235013 | 243 | 5 | 137.01 | 1.7495 | 1.7575 | 1.599 | 653.189 | 85.549 | 93.78641 | 4.44 | 41.32 | 7.8125 | 9.306306 | 2.7603 | 411.76 | #VALUE! | 23.09161 | 243.36055 | 354.61087 | 0.9247154 | 缺 | 缺 | 缺 | 缺 |  | 0.0102222 | 0.34958 | 1.93552 | 189.34476
JACS-2020-Wenna Chao-Tongqing Yang-Enhanced energy storage density in Ca and Ta co-doped AgNbO3 antiferroelectric ceramics | Ca | 3 | 1.2434 | 141.27 | 2.639849 | 236.85 | 4.79 | 149.04 | 2.807 | 1.7814 | 1.8442 | 704.834 | 118.1351 | 102.59826 | 3.5635 | 44.78 | 0.7791511 | 12.5663 | 2.3225 | 4 | Ta | 0.64 | 146.12 | 2.235283 | 243 | 5 | 137.04 | 1.748 | 1.75 | 1.596 | 656.456 | 83.896 | 96.42764 | 4.41 | 42.28 | 7.8125 | 9.587302 | 2.7612 | 435.3 | #VALUE! | 8.2508 | 237.11179 | 355.9499 | 0.9162579 | 缺 | 缺 | 缺 | 缺 |  | 0.01479183 | 0.52041 | 2.89242 | 195.54167
JACS-2020-Wenna Chao-Tongqing Yang-Enhanced energy storage density in Ca and Ta co-doped AgNbO3 antiferroelectric ceramics | Ca | 5 | 1.219 | 139.45 | 2.583471 | 232.75 | 4.65 | 146.4 | 2.745 | 1.729 | 1.787 | 687.39 | 113.1585 | 99.0851 | 3.4725 | 43.3 | 0.7777519 | 12.4694 | 2.2875 | 5 | Ta | 0.64 | 146.15 | 2.235373 | 243 | 5 | 137.05 | 1.7475 | 1.7475 | 1.595 | 657.545 | 83.345 | 97.30805 | 4.4 | 42.6 | 7.8125 | 9.681818 | 2.7615 | 380.39 | #VALUE! | -14.06622 | 218.58867 | 349.70113 | 0.9078003 | 缺 | 缺 | 缺 | 缺 |  | 0.01549017 | 0.58646 | 3.33463 | 215.27395
JAD-2022-Zhilun Lu-Energy storage properties in Nd doped AgNbTaO3 lead-free antiferroelectric ceramics with Nb site vacancies | 无 | 0 | 1.28 | 144 | 2.724415 | 243 | 5 | 153 | 2.9 | 1.86 | 1.93 | 731 | 125.6 | 107.868 | 3.7 | 47 | 0.78125 | 12.7027 | 2.375 | 0 | 无 | 0.64 | 146 | 2.234923 | 243 | 5 | 137 | 1.75 | 1.76 | 1.6 | 652.1 | 86.1 | 92.906 | 4.45 | 41 | 7.8125 | 9.213483 | 2.76 | 235.9 | 0.0004835572 | <0 | 267.3607 | 364.3369 | 0.9289442 | 5.551 | 5.60694 | 15.66228 | 487.4747 |  | 0.006589313 | 0.29083 | 1.92687 | 292.4235
JAD-2022-Zhilun Lu-Energy storage properties in Nd doped AgNbTaO3 lead-free antiferroelectric ceramics with Nb site vacancies | Nd | 0.33 | 1.271519 | 143.175 | 2.706123 | 241.4952 | 4.9703 | 152.0265 | 2.879111 | 1.845315 | 1.914655 | 725.52233 | 124.52156 | 107.2761054 | 3.671785 | 46.7327 | 0.7891062 | 12.72752 | 2.3646545 | 20.66 | Nd,Ta | 0.6458476 | 147.22304 | 2.245231 | 243.83952 | 5.0198 | 137.73988 | 1.748712 | 1.7104884 | 1.581188 | 674.816144 | 75.069044 | 111.0983 | 4.249208 | 47.63364 | 7.812744 | 11.21 | 2.7814044 | 543.59 | 0.0004871635 | <0 | 165.87717 | 338.52211 | 0.9233577 | 5.54159 | 5.6019 | 15.69901 | 487.3512 |  | 0.01452718 | 0.6713 | 4.52592 | 311.54833 | 双掺杂
JAD-2022-Zhilun Lu-Energy storage properties in Nd doped AgNbTaO3 lead-free antiferroelectric ceramics with Nb site vacancies | Nd | 0.66 | 1.263038 | 142.35 | 2.68783 | 239.9904 | 4.9406 | 151.053 | 2.858222 | 1.83063 | 1.89931 | 720.04466 | 123.44312 | 106.6842108 | 3.64357 | 46.4654 | 0.7969624 | 12.75271 | 2.354309 | 21.33 | Nd,Ta | 0.6517838 | 147.85552 | 2.253867 | 244.69176 | 5.0399 | 138.28794 | 1.757556 | 1.7109842 | 1.582394 | 675.766472 | 75.057922 | 111.6912 | 4.248404 | 47.87082 | 7.812991 | 11.26795 | 2.7970422 | 528.2 | 0.0004883513 | <0 | 147.71121 | 343.16604 | 0.9177635 | 5.53467 | 5.5994 | 15.68489 | 486.0878 |  | 0.01459502 | 0.7121 | 4.20308 | 287.98036 | 双掺杂
JAD-2022-Zhilun Lu-Energy storage properties in Nd doped AgNbTaO3 lead-free antiferroelectric ceramics with Nb site vacancies | Nd | 1 | 1.2543 | 141.5 | 2.668982 | 238.44 | 4.91 | 150.05 | 2.8367 | 1.8155 | 1.8835 | 714.401 | 122.332 | 106.07438 | 3.6145 | 46.19 | 0.8050566 | 12.77908 | 2.34365 | 22 | Nd,Ta | 0.65772 | 148.488 | 2.262503 | 245.544 | 5.06 | 138.836 | 1.7664 | 1.71148 | 1.5836 | 676.7168 | 75.0468 | 112.284168 | 4.2476 | 48.108 | 7.813238 | 11.32593 | 2.81268 | 492.3 | 0.0004896154 | <0 | 119.02811 | 340.02456 | 0.9121132 | 5.52963 | 5.59816 | 15.65565 | 484.6324 |  | 0.01404875 | 0.73662 | 4.01591 | 285.85537 | 双掺杂
JECS-2020-Pengrong Ren-Grain size tailoring and enhanced energy storage properties of two-step sintered Nd3+ doped AgNbO3 | 无 | 0 | 1.28 | 144 | 2.724415 | 243 | 5 | 153 | 2.9 | 1.86 | 1.93 | 731 | 125.6 | 107.868 | 3.7 | 47 | 0.78125 | 12.7027 | 2.375 | 0 | 无 | 0.64 | 146 | 2.234923 | 243 | 5 | 137 | 1.75 | 1.76 | 1.6 | 652.1 | 86.1 | 92.906 | 4.45 | 41 | 7.8125 | 9.213483 | 2.76 | 244.9 | #VALUE! | 58 | 265 | 354 | 0.9289442 | 缺 | 缺 | 缺 | 缺 |  | 0.005714286 | 0.25 | 0.8 | 140
JECS-2020-Pengrong Ren-Grain size tailoring and enhanced energy storage properties of two-step sintered Nd3+ doped AgNbO3 | Nd | 0.5 | 1.26715 | 142.75 | 2.696699 | 240.72 | 4.955 | 151.525 | 2.86835 | 1.83775 | 1.90675 | 722.7005 | 123.966 | 106.97119 | 3.65725 | 46.595 | 0.7931533 | 12.74045 | 2.359325 | 0 | 无 | 0.64 | 146 | 2.234923 | 243 | 5 | 137 | 1.75 | 1.76 | 1.6 | 652.1 | 86.1 | 92.906 | 4.45 | 41 | 7.8125 | 9.213483 | 2.76 | 246.15 | #VALUE! | 45 | 256 | 358 | 0.9244901 | 缺 | 缺 | 缺 | 缺 |  | 0.015 | 0.44 | 2.4 | 160
JECS-2020-Pengrong Ren-Grain size tailoring and enhanced energy storage properties of two-step sintered Nd3+ doped AgNbO3 | Nd | 1 | 1.2543 | 141.5 | 2.668982 | 238.44 | 4.91 | 150.05 | 2.8367 | 1.8155 | 1.8835 | 714.401 | 122.332 | 106.07438 | 3.6145 | 46.19 | 0.8050566 | 12.77908 | 2.34365 | 0 | 无 | 0.64 | 146 | 2.234923 | 243 | 5 | 137 | 1.75 | 1.76 | 1.6 | 652.1 | 86.1 | 92.906 | 4.45 | 41 | 7.8125 | 9.213483 | 2.76 | 358.97 | #VALUE! | 33 | 250 | 358 | 0.920036 | 缺 | 缺 | 缺 | 缺 |  | 0.016875 | 0.51 | 2.7 | 160
JECS-2020-Pengrong Ren-Grain size tailoring and enhanced energy storage properties of two-step sintered Nd3+ doped AgNbO3 | Nd | 1.5 | 1.24145 | 140.25 | 2.641266 | 236.16 | 4.865 | 148.575 | 2.80505 | 1.79325 | 1.86025 | 706.1015 | 120.698 | 105.17757 | 3.57175 | 45.785 | 0.8169599 | 12.81865 | 2.327975 | 0 | 无 | 0.64 | 146 | 2.234923 | 243 | 5 | 137 | 1.75 | 1.76 | 1.6 | 652.1 | 86.1 | 92.906 | 4.45 | 41 | 7.8125 | 9.213483 | 2.76 | 471.79 | #VALUE! | 28 | 242 | 358 | 0.915582 | 缺 | 缺 | 缺 | 缺 |  | 0.011875 | 0.56 | 1.9 | 160
JECS-2023-JianZhou-Enhanced the energy storage performance in AgNbO3‑based antiferroelectric ceramics via manipulation of oxygen vacancy | 无 | 0 | 1.28 | 144 | 2.724415 | 243 | 5 | 153 | 2.9 | 1.86 | 1.93 | 731 | 125.6 | 107.868 | 3.7 | 47 | 0.78125 | 12.7027 | 2.375 | 22 | Ta | 0.64 | 146.66 | 2.236903 | 243 | 5 | 137.22 | 1.739 | 1.705 | 1.578 | 676.058 | 73.978 | 112.27502 | 4.23 | 48.04 | 7.8125 | 11.35697 | 2.7666 | 514.58 | 0.0004879456 | <50 | 178.96263 | 346.23573 | 0.9289442 | 5.548736 | 5.591919 | 15.666747 | 486.419 |  | 0.01265267 | 0.66544 | 3.41622 | 270
JECS-2023-JianZhou-Enhanced the energy storage performance in AgNbO3‑based antiferroelectric ceramics via manipulation of oxygen vacancy | Sm | 2 | 1.228 | 138.98 | 2.612969 | 233.84 | 4.82 | 147.14 | 2.7726 | 1.7716 | 1.8362 | 698.03 | 119.064 | 104.40312 | 3.535 | 45.42 | 0.8634073 | 12.84866 | 2.3153 | 22 | Ta | 0.64 | 146.66 | 2.236903 | 243 | 5 | 137.22 | 1.739 | 1.705 | 1.578 | 676.058 | 73.978 | 112.27502 | 4.23 | 48.04 | 7.8125 | 11.35697 | 2.7666 | 550 | 0.0004883031 | <50 | 162.80965 | 314.28872 | 0.9109199 | 5.543377 | 5.590554 | 15.690102 | 486.245 |  | 0.01559102 | 0.66544 | 4.44344 | 285
JECS-2023-JianZhou-Enhanced the energy storage performance in AgNbO3‑based antiferroelectric ceramics via manipulation of oxygen vacancy | Sm | 4 | 1.176 | 133.96 | 2.501523 | 224.68 | 4.64 | 141.28 | 2.6452 | 1.6832 | 1.7424 | 665.06 | 112.528 | 100.93824 | 3.37 | 43.84 | 0.9455645 | 13.0089 | 2.2556 | 22 | Ta | 0.64 | 146.66 | 2.236903 | 243 | 5 | 137.22 | 1.739 | 1.705 | 1.578 | 676.058 | 73.978 | 112.27502 | 4.23 | 48.04 | 7.8125 | 11.35697 | 2.7666 | 587.5 | 0.0004884849 | <50 | 131.2216 | 266.54769 | 0.8928956 | 5.542638 | 5.586329 | 15.723367 | 486.233 |  | 0.01861403 | 0.69639 | 5.58421 | 300
JECS-2023-JianZhou-Enhanced the energy storage performance in AgNbO3‑based antiferroelectric ceramics via manipulation of oxygen vacancy | Sm | 6 | 1.124 | 128.94 | 2.390076 | 215.52 | 4.46 | 135.42 | 2.5178 | 1.5948 | 1.6486 | 632.09 | 105.992 | 97.47336 | 3.205 | 42.26 | 1.027722 | 13.18565 | 2.1959 | 22 | Ta | 0.64 | 146.66 | 2.236903 | 243 | 5 | 137.22 | 1.739 | 1.705 | 1.578 | 676.058 | 73.978 | 112.27502 | 4.23 | 48.04 | 7.8125 | 11.35697 | 2.7666 | 610.42 | 0.0004885925 | <50 | 103.2231 | 230.65217 | 0.8748713 | 5.542624 | 5.578705 | 15.72474 | 486.219 |  | 0.01027045 | 0.60045 | 3.18384 | 310
JM-2021-Jing Li-Ye Tian-Xiaoyong Wei-Enhanced energy storage performance under low electric field in Sm3+ doped AgNbO3 ceramics | 无 | 0 | 1.28 | 144 | 2.724415 | 243 | 5 | 153 | 2.9 | 1.86 | 1.93 | 731 | 125.6 | 107.868 | 3.7 | 47 | 0.78125 | 12.7027 | 2.375 | 0 | 无 | 0.64 | 146 | 2.234923 | 243 | 5 | 137 | 1.75 | 1.76 | 1.6 | 652.1 | 86.1 | 92.906 | 4.45 | 41 | 7.8125 | 9.213483 | 2.76 | 220.41 | 0.0004834404 | 74.28 | 264.52 | 343.46 | 0.9289442 | 5.55174 | 5.60673 | 15.64771 | 487.15885 |  | 0.01345623 | 0.33702 | 2.38093 | 176.93887
JM-2021-Jing Li-Ye Tian-Xiaoyong Wei-Enhanced energy storage performance under low electric field in Sm3+ doped AgNbO3 ceramics | Sm | 0.5 | 1.267 | 142.745 | 2.696554 | 240.71 | 4.955 | 151.535 | 2.86815 | 1.8379 | 1.90655 | 722.7575 | 123.966 | 107.00178 | 3.65875 | 46.605 | 0.8017893 | 12.73796 | 2.360075 | 0 | 无 | 0.64 | 146 | 2.234923 | 243 | 5 | 137 | 1.75 | 1.76 | 1.6 | 652.1 | 86.1 | 92.906 | 4.45 | 41 | 7.8125 | 9.213483 | 2.76 | 261.22 | 0.000485083 | 59.87 | 257.43 | 343.46 | 0.9244381 | 5.54795 | 5.60021 | 15.6576 | 486.53843 |  | 0.01238864 | 0.3811 | 2.31488 | 186.85508
JM-2021-Jing Li-Ye Tian-Xiaoyong Wei-Enhanced energy storage performance under low electric field in Sm3+ doped AgNbO3 ceramics | Sm | 1 | 1.254 | 141.49 | 2.668692 | 238.42 | 4.91 | 150.07 | 2.8363 | 1.8158 | 1.8831 | 714.515 | 122.332 | 106.13556 | 3.6175 | 46.21 | 0.8223286 | 12.77402 | 2.34515 | 0 | 无 | 0.64 | 146 | 2.234923 | 243 | 5 | 137 | 1.75 | 1.76 | 1.6 | 652.1 | 86.1 | 92.906 | 4.45 | 41 | 7.8125 | 9.213483 | 2.76 | 351.02 | 0.0004867009 | 41.91 | 250.11 | 347 | 0.9199321 | 5.5463 | 5.59642 | 15.66416 | 486.34311 |  | 0.01977537 | 0.53787 | 3.81183 | 192.75643
JM-2021-Jing Li-Ye Tian-Xiaoyong Wei-Enhanced energy storage performance under low electric field in Sm3+ doped AgNbO3 ceramics | Sm | 1.5 | 1.241 | 140.235 | 2.640831 | 236.13 | 4.865 | 148.605 | 2.80445 | 1.7937 | 1.85965 | 706.2725 | 120.698 | 105.26934 | 3.57625 | 45.815 | 0.8428679 | 12.81091 | 2.330225 | 0 | 无 | 0.64 | 146 | 2.234923 | 243 | 5 | 137 | 1.75 | 1.76 | 1.6 | 652.1 | 86.1 | 92.906 | 4.45 | 41 | 7.8125 | 9.213483 | 2.76 | 391.84 | 0.0004876373 | <25 | 239.45 | 351.61 | 0.915426 | 5.54304 | 5.59421 | 15.66521 | 485.84045 |  | 0.01862728 | 0.50631 | 3.70496 | 198.89964
JM-2021-Jing Li-Ye Tian-Xiaoyong Wei-Enhanced energy storage performance under low electric field in Sm3+ doped AgNbO3 ceramics | Sm | 2 | 1.228 | 138.98 | 2.612969 | 233.84 | 4.82 | 147.14 | 2.7726 | 1.7716 | 1.8362 | 698.03 | 119.064 | 104.40312 | 3.535 | 45.42 | 0.8634073 | 12.84866 | 2.3153 | 0 | 无 | 0.64 | 146 | 2.234923 | 243 | 5 | 137 | 1.75 | 1.76 | 1.6 | 652.1 | 86.1 | 92.906 | 4.45 | 41 | 7.8125 | 9.213483 | 2.76 | 400 | 0.0004879498 | <25 | 231.46 | 351.61 | 0.9109199 | 5.54196 | 5.59151 | 15.67185 | 485.60491 |  | 0.01761184 | 0.50183 | 3.6968 | 209.90421
JMCA-2017-Ye Tian-Phase transitions in bismuth-modified silver niobate ceramics for high power energy storage | Bi | 0.5 | 1.26665 | 142.69 | 2.696414 | 240.685 | 4.955 | 151.435 | 2.86775 | 1.839 | 1.91115 | 723.55 | 124.172 | 107.294882 | 3.6695 | 46.71 | 0.7908988 | 12.72925 | 2.34936 | 0 | 无 | 0.64 | 146 | 2.234923 | 243 | 5 | 137 | 1.75 | 1.76 | 1.6 | 652.1 | 86.1 | 92.906 | 4.45 | 41 | 7.8125 | 9.213483 | 2.76 | 454.55 | 0.0004867985 | 54.21 | 262.59 | 362.15 | 0.9243168 | 5.54988 | 5.60533 | 15.66081 | 487.1907 |  | 0.01500784 | 0.43867 | 2.33666 | 155.696
JMCA-2017-Ye Tian-Phase transitions in bismuth-modified silver niobate ceramics for high power energy storage | Bi | 1 | 1.2533 | 141.38 | 2.668412 | 238.37 | 4.91 | 149.87 | 2.8355 | 1.818 | 1.8923 | 716.1 | 122.744 | 106.721764 | 3.639 | 46.42 | 0.8005475 | 12.75625 | 2.32372 | 0 | 无 | 0.64 | 146 | 2.234923 | 243 | 5 | 137 | 1.75 | 1.76 | 1.6 | 652.1 | 86.1 | 92.906 | 4.45 | 41 | 7.8125 | 9.213483 | 2.76 | 554.55 | 0.0004874937 | <25 | 249.11 | 349.83 | 0.9196894 | 5.54778 | 5.60323 | 15.66886 | 487.0741 |  | 0.01621813 | 0.54968 | 2.91136 | 179.51269
JMCA-2017-Ye Tian-Phase transitions in bismuth-modified silver niobate ceramics for high power energy storage | Bi | 1.5 | 1.23995 | 140.07 | 2.640411 | 236.055 | 4.865 | 148.305 | 2.80325 | 1.797 | 1.87345 | 708.65 | 121.316 | 106.148646 | 3.6085 | 46.13 | 0.8101963 | 12.78371 | 2.29808 | 0 | 无 | 0.64 | 146 | 2.234923 | 243 | 5 | 137 | 1.75 | 1.76 | 1.6 | 652.1 | 86.1 | 92.906 | 4.45 | 41 | 7.8125 | 9.213483 | 2.76 | 572.73 | 0.0004876749 | <25 | 224.46 | 329.8 | 0.915062 | 5.54609 | 5.60113 | 15.67637 | 486.9766 |  | 0.01255298 | 0.49647 | 2.44058 | 194.42233
JMCA-2017-Ye Tian-Phase transitions in bismuth-modified silver niobate ceramics for high power energy storage | Bi | 2 | 1.2266 | 138.76 | 2.612409 | 233.74 | 4.82 | 146.74 | 2.771 | 1.776 | 1.8546 | 701.2 | 119.888 | 105.575528 | 3.578 | 45.84 | 0.8198451 | 12.81163 | 2.27244 | 0 | 无 | 0.64 | 146 | 2.234923 | 243 | 5 | 137 | 1.75 | 1.76 | 1.6 | 652.1 | 86.1 | 92.906 | 4.45 | 41 | 7.8125 | 9.213483 | 2.76 | 563.64 | 0.0004878715 | <25 | 212.6 | 323.61 | 0.9104346 | 5.54441 | 5.59818 | 15.68174 | 486.7393 |  | 0.0138127 | 0.5912 | 2.38862 | 172.92922
JMCA-2017-Ye Tian-Phase transitions in bismuth-modified silver niobate ceramics for high power energy storage | Bi | 3 | 1.1999 | 136.14 | 2.556406 | 229.11 | 4.73 | 143.61 | 2.7065 | 1.734 | 1.8169 | 686.3 | 117.032 | 104.429292 | 3.517 | 45.26 | 0.8391426 | 12.86892 | 2.22116 | 0 | 无 | 0.64 | 146 | 2.234923 | 243 | 5 | 137 | 1.75 | 1.76 | 1.6 | 652.1 | 86.1 | 92.906 | 4.45 | 41 | 7.8125 | 9.213483 | 2.76 | 709.09 | 0.0004884769 | <25 | 175.4 | 299.45 | 0.9011799 | 5.54231 | 5.59525 | 15.69354 | 486.6662 |  | 0.01312989 | 0.84535 | 2.58071 | 196.55228 | 顺电相，剔除
JMCA-2017-Ye Tian-Phase transitions in bismuth-modified silver niobate ceramics for high power energy storage | Bi | 4 | 1.1732 | 133.52 | 2.500403 | 224.48 | 4.64 | 140.48 | 2.642 | 1.692 | 1.7792 | 671.4 | 114.176 | 103.283056 | 3.456 | 44.68 | 0.8584402 | 12.92824 | 2.16988 | 0 | 无 | 0.64 | 146 | 2.234923 | 243 | 5 | 137 | 1.75 | 1.76 | 1.6 | 652.1 | 86.1 | 92.906 | 4.45 | 41 | 7.8125 | 9.213483 | 2.76 | 727.27 | 0.0004886324 | <25 | 147.84 | 273.02 | 0.8919251 | 5.54021 | 5.59188 | 15.70561 | 486.5628 |  | 0.01129921 | 0.69762 | 2.31934 | 205.26571 | 顺电相，剔除
JMCA-2018-Ye Tian-Phase Transitions in Tantalum-Modified Silver Niobate Ceramics for High Power Energy Storage | 无 | 0 | 1.28 | 144 | 2.724415 | 243 | 5 | 153 | 2.9 | 1.86 | 1.93 | 731 | 125.6 | 107.868 | 3.7 | 47 | 0.78125 | 12.7027 | 2.375 | 20 | Ta | 0.64 | 146.6 | 2.236723 | 243 | 5 | 137.2 | 1.74 | 1.71 | 1.58 | 673.88 | 75.08 | 110.5142 | 4.25 | 47.4 | 7.8125 | 11.15294 | 2.766 | 240 | 0.0004842805 | -32.52 | 192.82 | 378.81 | 0.9289442 | 5.54476 | 5.59658 | 15.68885 | 486.852 |  | 0.01466627 | 0.6906 | 3.22658 | 220
JMCA-2019-Zhongna Yan-Silver niobate based lead-free ceramics with high energy storage density | 无 | 0 | 1.28 | 144 | 2.724415 | 243 | 5 | 153 | 2.9 | 1.86 | 1.93 | 731 | 125.6 | 107.868 | 3.7 | 47 | 0.78125 | 12.7027 | 2.375 | 0 | 无 | 0.64 | 146 | 2.234923 | 243 | 5 | 137 | 1.75 | 1.76 | 1.6 | 652.1 | 86.1 | 92.906 | 4.45 | 41 | 7.8125 | 9.213483 | 2.76 | 320 | 0.0004858049 | 55.95094 | 165.37408 | 258.82878 | 0.9289442 | 5.54813 | 5.60269 | 15.66309 | 486.83787 |  | 0.01055556 | 0.352 | 1.9 | 180
JMCA-2019-Zhongna Yan-Silver niobate based lead-free ceramics with high energy storage density | Bi | 0.5 | 1.26665 | 142.69 | 2.696414 | 240.685 | 4.955 | 151.435 | 2.86775 | 1.839 | 1.91115 | 723.55 | 124.172 | 107.294882 | 3.6695 | 46.71 | 0.7908988 | 12.72925 | 2.34936 | 0.334 | Zn | 0.64161656 | 146.265864 | 2.239843 | 243.139612 | 5.00668 | 137.254508 | 1.7550434 | 1.76182364 | 1.6033734 | 654.2561704 | 85.9849704 | 93.00025 | 4.4585838 | 41.045424 | 7.81109 | 9.205933 | 2.76259184 | 571.43 | 0.0004878527 | -21.53531 | 125.58385 | 244.95455 | 0.9235849 | 5.54813 | 5.60095 | 15.67404 | 486.79329 |  | 0.01571429 | 0.312 | 3.3 | 210
JMCA-2019-Zhongna Yan-Silver niobate based lead-free ceramics with high energy storage density | Bi | 1 | 1.2533 | 141.38 | 2.668412 | 238.37 | 4.91 | 149.87 | 2.8355 | 1.818 | 1.8923 | 716.1 | 122.744 | 106.721764 | 3.639 | 46.42 | 0.8005475 | 12.75625 | 2.32372 | 0.667 | Zn | 0.64322828 | 146.530932 | 2.244748 | 243.278806 | 5.01334 | 137.508254 | 1.7600717 | 1.76364182 | 1.6067367 | 656.4058852 | 85.8702852 | 93.09421 | 4.4671419 | 41.090712 | 7.809683 | 9.198434 | 2.76517592 | 651.43 | 0.000487735 | -33.4462 | 111.70962 | 233.04366 | 0.9182363 | 5.54813 | 5.60269 | 15.68451 | 487.22436 |  | 0.02090909 | 0.575 | 4.6 | 220
JMCA-2019-Zhongna Yan-Silver niobate based lead-free ceramics with high energy storage density | Bi | 3 | 1.1999 | 136.14 | 2.556406 | 229.11 | 4.73 | 143.61 | 2.7065 | 1.734 | 1.8169 | 686.3 | 117.032 | 104.429292 | 3.517 | 45.26 | 0.8391426 | 12.86892 | 2.22116 | 2 | Zn | 0.64968 | 147.592 | 2.264383 | 243.836 | 5.04 | 138.524 | 1.7802 | 1.77092 | 1.6202 | 665.0112 | 85.4112 | 93.470352 | 4.5014 | 41.272 | 7.804054 | 9.168703 | 2.77552 | 874.29 | 0.0004883817 | -130.95845 | 12.23404 | 187.23254 | 0.8969239 | 5.54464 | 5.59746 | 15.70545 | 487.14993 |  | 0.01608696 | 0.681 | 3.7 | 230 | 顺电相，剔除
JMCC-2019-Nengneng Luo-Design for high energy storage density and temperature insensitive lead-free antiferroelectric ceramics | 无 | 0 | 1.28 | 144 | 2.724415 | 243 | 5 | 153 | 2.9 | 1.86 | 1.93 | 731 | 125.6 | 107.868 | 3.7 | 47 | 0.78125 | 12.7027 | 2.375 | 0 | 无 | 0.64 | 146 | 2.234923 | 243 | 5 | 137 | 1.75 | 1.76 | 1.6 | 652.1 | 86.1 | 92.906 | 4.45 | 41 | 7.8125 | 9.213483 | 2.76 | 273.68 | 0.0004847308 | 64.26385 | 274.23366 | 350.86986 | 0.9289442 | 5.54892 | 5.60654 | 15.65869 | 487.1456 |  | 0.01076977 | 0.38117 | 1.90242 | 176.64448
JMCC-2019-Nengneng Luo-Design for high energy storage density and temperature insensitive lead-free antiferroelectric ceramics | Ca | 1 | 1.2678 | 143.09 | 2.696227 | 240.95 | 4.93 | 151.68 | 2.869 | 1.8338 | 1.9014 | 722.278 | 123.1117 | 106.11142 | 3.6545 | 46.26 | 0.7805504 | 12.65837 | 2.3575 | 0 | 无 | 0.64 | 146 | 2.234923 | 243 | 5 | 137 | 1.75 | 1.76 | 1.6 | 652.1 | 86.1 | 92.906 | 4.45 | 41 | 7.8125 | 9.213483 | 2.76 | 168.42 | 0.0004814344 | 55.68683 | 265.65665 | 347.194 | 0.9247154 | 5.54999 | 5.60494 | 15.66022 | 487.1481 |  | 0.01236928 | 0.44567 | 2.31456 | 187.12166
JMCC-2019-Nengneng Luo-Design for high energy storage density and temperature insensitive lead-free antiferroelectric ceramics | Ca | 2 | 1.2556 | 142.18 | 2.668038 | 238.9 | 4.86 | 150.36 | 2.838 | 1.8076 | 1.8728 | 713.556 | 120.6234 | 104.35484 | 3.609 | 45.52 | 0.7798507 | 12.61291 | 2.34 | 0 | 无 | 0.64 | 146 | 2.234923 | 243 | 5 | 137 | 1.75 | 1.76 | 1.6 | 652.1 | 86.1 | 92.906 | 4.45 | 41 | 7.8125 | 9.213483 | 2.76 | 231.58 | 0.0004841266 | 35.85944 | 264.43136 | 343.40674 | 0.9204867 | 5.54785 | 5.60227 | 15.66209 | 486.7864 |  | 0.01300139 | 0.46285 | 2.62978 | 202.26915
JMCC-2019-Nengneng Luo-Design for high energy storage density and temperature insensitive lead-free antiferroelectric ceramics | Ca | 3 | 1.2434 | 141.27 | 2.639849 | 236.85 | 4.79 | 149.04 | 2.807 | 1.7814 | 1.8442 | 704.834 | 118.1351 | 102.59826 | 3.5635 | 44.78 | 0.7791511 | 12.5663 | 2.3225 | 0 | 无 | 0.64 | 146 | 2.234923 | 243 | 5 | 137 | 1.75 | 1.76 | 1.6 | 652.1 | 86.1 | 92.906 | 4.45 | 41 | 7.8125 | 9.213483 | 2.76 | 210.53 | 0.0004837307 | <0 | 254.51767 | 343.40674 | 0.9162579 | 5.54566 | 5.60173 | 15.6624 | 486.557 |  | 0.01323244 | 0.50012 | 2.78152 | 210.20454
JMCC-2019-Nengneng Luo-Design for high energy storage density and temperature insensitive lead-free antiferroelectric ceramics | Ca | 4 | 1.2312 | 140.36 | 2.61166 | 234.8 | 4.72 | 147.72 | 2.776 | 1.7552 | 1.8156 | 696.112 | 115.6468 | 100.84168 | 3.518 | 44.04 | 0.7784515 | 12.51848 | 2.305 | 0 | 无 | 0.64 | 146 | 2.234923 | 243 | 5 | 137 | 1.75 | 1.76 | 1.6 | 652.1 | 86.1 | 92.906 | 4.45 | 41 | 7.8125 | 9.213483 | 2.76 | 294.74 | 0.0004861943 | <0 | 239.70282 | 326.14132 | 0.9120291 | 5.54352 | 5.59848 | 15.66148 | 486.0585 |  | 0.01619896 | 0.55948 | 3.57448 | 220.66106
JMCC-2019-Nengneng Luo-Design for high energy storage density and temperature insensitive lead-free antiferroelectric ceramics | Ca | 5 | 1.219 | 139.45 | 2.583471 | 232.75 | 4.65 | 146.4 | 2.745 | 1.729 | 1.787 | 687.39 | 113.1585 | 99.0851 | 3.4725 | 43.3 | 0.7777519 | 12.4694 | 2.2875 | 0 | 无 | 0.64 | 146 | 2.234923 | 243 | 5 | 137 | 1.75 | 1.76 | 1.6 | 652.1 | 86.1 | 92.906 | 4.45 | 41 | 7.8125 | 9.213483 | 2.76 | 336.84 | 0.000487282 | <0 | 227.33855 | 308.8759 | 0.9078003 | 5.54085 | 5.59522 | 15.66301 | 485.5889 |  | 0.01268516 | 0.65097 | 3.00962 | 237.2551
ML-2019-Lei Zhao-Energy storage performance in BiMnO3-modified AgNbO3 anti-ferroelectric ceramics | 无 | 0 | 1.28 | 144 | 2.724415 | 243 | 5 | 153 | 2.9 | 1.86 | 1.93 | 731 | 125.6 | 107.868 | 3.7 | 47 | 0.78125 | 12.7027 | 2.375 | 0 | 无 | 0.64 | 146 | 2.234923 | 243 | 5 | 137 | 1.75 | 1.76 | 1.6 | 652.1 | 86.1 | 92.906 | 4.45 | 41 | 7.8125 | 9.213483 | 2.76 | 281.0811 | #VALUE! | 36.88058 | 251.7255 | 349.82725 | 0.9289442 | 缺 | 缺 | 缺 | 缺 |  | 0.008571429 | 0.33 | 1.5 | 175
ML-2019-Lei Zhao-Energy storage performance in BiMnO3-modified AgNbO3 anti-ferroelectric ceramics | Bi | 0.6 | 1.26398 | 142.428 | 2.690814 | 240.222 | 4.946 | 151.122 | 2.8613 | 1.8348 | 1.90738 | 722.06 | 123.8864 | 107.1802584 | 3.6634 | 46.652 | 0.7928285 | 12.73462 | 2.344232 | 0.6 | Mn | 0.641566 | 146.2364 | 2.240515 | 243.4692 | 5.006 | 137.3408 | 1.75126 | 1.758404 | 1.60354 | 654.05624 | 85.79004 | 92.9011664 | 4.45558 | 41.0024 | 7.849491 | 9.202483 | 2.763384 | 200 | #VALUE! | 72.70542 | 260.88999 | 352.22252 | 0.922683 | 缺 | 缺 | 缺 | 缺 |  | 0.01371429 | 0.54 | 2.4 | 175
NE-2020-Zhilun Lu-Dawei Wang-Mechanism of enhanced energy storage density in AgNbO3-based lead-free antiferroelectrics | Nd | 0 | 1.28 | 144 | 2.724415 | 243 | 5 | 153 | 2.9 | 1.86 | 1.93 | 731 | 125.6 | 107.868 | 3.7 | 47 | 0.78125 | 12.7027 | 2.375 | 0 | 无 | 0.64 | 146 | 2.234923 | 243 | 5 | 137 | 1.75 | 1.76 | 1.6 | 652.1 | 86.1 | 92.906 | 4.45 | 41 | 7.8125 | 9.213483 | 2.76 | 250 | 0.0004747727 | 54.61934 | 250.544 | 348.50632 | 0.9289442 | 5.531 | 5.657 | 15.878 | 496.849 |  | 0.008509963 | 0.2936 | 1.96344 | 230.72251 | 晶格常数为DFT计算值
NE-2020-Zhilun Lu-Dawei Wang-Mechanism of enhanced energy storage density in AgNbO3-based lead-free antiferroelectrics | Nd | 1 | 1.2543 | 141.5 | 2.668982 | 238.44 | 4.91 | 150.05 | 2.8367 | 1.8155 | 1.8835 | 714.401 | 122.332 | 106.07438 | 3.6145 | 46.19 | 0.8050566 | 12.77908 | 2.34365 | 0 | 无 | 0.64 | 146 | 2.234923 | 243 | 5 | 137 | 1.75 | 1.76 | 1.6 | 652.1 | 86.1 | 92.906 | 4.45 | 41 | 7.8125 | 9.213483 | 2.76 | 310.71 | 0.0004760011 | 34.86562 | 245.70635 | 343.66868 | 0.920036 | 5.532 | 5.651 | 15.888 | 496.726 |  | 0.01965162 | 0.44404 | 4.93622 | 251.18638 | 晶格常数为DFT计算值
NE-2020-Zhilun Lu-Dawei Wang-Mechanism of enhanced energy storage density in AgNbO3-based lead-free antiferroelectrics | Nd | 2 | 1.2286 | 139 | 2.613549 | 233.88 | 4.82 | 147.1 | 2.7734 | 1.771 | 1.837 | 697.802 | 119.064 | 104.28076 | 3.529 | 45.38 | 0.8288632 | 12.85917 | 2.3123 | 0 | 无 | 0.64 | 146 | 2.234923 | 243 | 5 | 137 | 1.75 | 1.76 | 1.6 | 652.1 | 86.1 | 92.906 | 4.45 | 41 | 7.8125 | 9.213483 | 2.76 | 296.43 | #VALUE! | 25.19033 | 230.79028 | 348.50632 | 0.9111279 | 缺 | 缺 | 缺 | 缺 |  | 0.01389467 | 0.55574 | 4.14795 | 298.52817
NE-2020-Zhilun Lu-Dawei Wang-Mechanism of enhanced energy storage density in AgNbO3-based lead-free antiferroelectrics | Nd | 3 | 1.2029 | 136.5 | 2.558116 | 229.32 | 4.73 | 144.15 | 2.7101 | 1.7265 | 1.7905 | 681.203 | 115.796 | 102.48714 | 3.4435 | 44.57 | 0.8526698 | 12.94323 | 2.28095 | 0 | 无 | 0.64 | 146 | 2.234923 | 243 | 5 | 137 | 1.75 | 1.76 | 1.6 | 652.1 | 86.1 | 92.906 | 4.45 | 41 | 7.8125 | 9.213483 | 2.76 | 321.43 | #VALUE! | <-100 | 221.11498 | 348.50632 | 0.9022197 | 缺 | 缺 | 缺 | 缺 |  | 0.01490729 | 0.59499 | 3.54417 | 237.74742
NE-2020-Zhilun Lu-Dawei Wang-Mechanism of enhanced energy storage density in AgNbO3-based lead-free antiferroelectrics | Nd | 1 | 1.2543 | 141.5 | 2.668982 | 238.44 | 4.91 | 150.05 | 2.8367 | 1.8155 | 1.8835 | 714.401 | 122.332 | 106.07438 | 3.6145 | 46.19 | 0.8050566 | 12.77908 | 2.34365 | 10 | Ta | 0.64 | 146.3 | 2.235823 | 243 | 5 | 137.1 | 1.745 | 1.735 | 1.59 | 662.99 | 80.59 | 101.7101 | 4.35 | 44.2 | 7.8125 | 10.16092 | 2.763 | 467.86 | #VALUE! | 19.99539 | 210.36939 | 351.74417 | 0.920036 | 缺 | 缺 | 缺 | 缺 |  | 0.01497339 | 0.58445 | 4.89682 | 327.03481
NE-2020-Zhilun Lu-Dawei Wang-Mechanism of enhanced energy storage density in AgNbO3-based lead-free antiferroelectrics | Nd | 1 | 1.2543 | 141.5 | 2.668982 | 238.44 | 4.91 | 150.05 | 2.8367 | 1.8155 | 1.8835 | 714.401 | 122.332 | 106.07438 | 3.6145 | 46.19 | 0.8050566 | 12.77908 | 2.34365 | 15 | Ta | 0.64 | 146.45 | 2.236273 | 243 | 5 | 137.15 | 1.7425 | 1.7225 | 1.585 | 668.435 | 77.835 | 106.11215 | 4.3 | 45.8 | 7.8125 | 10.65116 | 2.7645 | 467.86 | #VALUE! | -4.50422 | 200.32857 | 346.92458 | 0.920036 | 缺 | 缺 | 缺 | 缺 |  | 0.01715235 | 0.61028 | 5.98456 | 348.90606
NE-2020-Zhilun Lu-Dawei Wang-Mechanism of enhanced energy storage density in AgNbO3-based lead-free antiferroelectrics | Nd | 1 | 1.2543 | 141.5 | 2.668982 | 238.44 | 4.91 | 150.05 | 2.8367 | 1.8155 | 1.8835 | 714.401 | 122.332 | 106.07438 | 3.6145 | 46.19 | 0.8050566 | 12.77908 | 2.34365 | 20 | Ta | 0.64 | 146.6 | 2.236723 | 243 | 5 | 137.2 | 1.74 | 1.71 | 1.58 | 673.88 | 75.08 | 110.5142 | 4.25 | 47.4 | 7.8125 | 11.15294 | 2.766 | 510.71 | 0.0004683946 | -48.68384 | 171.00937 | 356.56377 | 0.920036 | 5.561 | 5.699 | 15.988 | 506.7 |  | 0.01758852 | 0.70353 | 6.52842 | 371.17497 | 晶格常数为DFT计算值
NE-2020-Zhilun Lu-Dawei Wang-Mechanism of enhanced energy storage density in AgNbO3-based lead-free antiferroelectrics | Nd | 1 | 1.2543 | 141.5 | 2.668982 | 238.44 | 4.91 | 150.05 | 2.8367 | 1.8155 | 1.8835 | 714.401 | 122.332 | 106.07438 | 3.6145 | 46.19 | 0.8050566 | 12.77908 | 2.34365 | 25 | Ta | 0.64 | 146.75 | 2.237173 | 243 | 5 | 137.25 | 1.7375 | 1.6975 | 1.575 | 679.325 | 72.325 | 114.91625 | 4.2 | 49 | 7.8125 | 11.66667 | 2.7675 | 517.86 | 0.000489775 | -67.96222 | 146.91139 | 356.56377 | 0.920036 | 5.5359 | 5.5816 | 15.6839 | 484.62 |  | 0.01635107 | 0.74815 | 6.28368 | 384.29772
| X0 | X1 | X2 | X3 | X4 | X5 | X6 | X7 | X8 | X9 | X10 | X11 | X12 | X13 | X14 | X15 | X16 | X17 | X18 | X19 | X20 | X21 | X22 | X23 | X24 | X25 | X26 | X27 | X28 | X29 | X30 | X31 | X32 | X33 | X34 | X35 | X36 | X37 | X38 | X39 | X40 | X41 | X42 | X43
符号回归权重 | 1.22 | 1.06 | 1.1 | 1.02 | 1.03 | 1.15 | 1.21 | 1.03 | 1.03 | 1.01 | 1.03 | 1.01 | 1.03 | 1.04 | 1.09 | 1.22 | 1.11 | 1.06 | 1.02 | 1.1 | 1.07 | 1.17 | 1.22 | 1.33 | 1 | 1.29 | 1.25 | 1.12 | 1.02 | 1.11 | 1.05 | 1.18 | 1.13 | 1.09 | 1.21 | 1.1 | 1.05 | 1.89 | 1.95 | 1.04 | 1.15 | 1.01 | 1.18 | 1.02

## 掺杂元素表
元素 | 电价 | 离子半径(Å) | 原子半径(pm) | A-O键长(Å) | 范德华半径(Allinger)(pm) | 周期数 | 共价半径(pm) | 价电子距离(Å) | 核电子距离(Å) | 电负性 | 第一电离能(KJ/mol) | 电子亲和性(KJ/mol) | 相对分子质量 | 有效核电荷数 | 原子序数 | 电荷-半径比 | 电子数与有效核电荷数之比 | 赝势核半径(a.u.) | B-O键长(Å)
Ag | 1 | 1.28 | 144 | 2.724415 | 243 | 5 | 153 | 2.9 | 1.86 | 1.93 | 731 | 125.6 | 107.868 | 3.7 | 47 | 0.78125 | 12.7027 | 2.375 | 2.467951
Nb | 5 | 0.64 | 146 | 2.234923 | 243 | 5 | 137 | 1.75 | 1.76 | 1.6 | 652.1 | 86.1 | 92.906 | 4.45 | 41 | 7.8125 | 9.213483 | 2.76 | 1.978459
La | 3 | 1.36 | 187 | 2.684929 | 278 | 6 | 169 | 2.42 | 3.06 | 1.1 | 538.1 | 48 | 138.905 | 3 | 57 | 2.205882 | 19 | 3.08 | 2.428464
Ce | 4 | 1.14 | 181 | 2.557487 | 274 | 6 | 165 | 2.4 | 1.8 | 1.12 | 534.4 | 50 | 140.116 | 3 | 58 | 3.508772 | 19.33333 | 4.5 | 2.30102209
Ta | 5 | 0.64 | 149 | 2.243923 | 243 | 5 | 138 | 1.7 | 1.51 | 1.5 | 761 | 31 | 180.947 | 3.45 | 73 | 7.8125 | 21.15942 | 2.79 | 1.987459
Na | 1 | 1.39 | 190 | 2.719415 | 270 | 3 | 154 | 3.73 | 1.41 | 0.93 | 495.8 | 52.8 | 22.9897 | 2.2 | 11 | 0.7194245 | 5 | 2.65 | 2.462951
Ba | 2 | 1.61 | 222 | 2.952951 | 307 | 5 | 198 | 3.35 | 1.33 | 0.89 | 502.9 | 13.95 | 137.327 | 2.85 | 56 | 1.242236 | 19.64912 | 3.402 | 2.696487
Li | 1 | 0.92 | 145 | 2.385415 | 255 | 2 | 134 | 3.06 | 1.2 | 0.98 | 520.9 | 59.6 | 6.941 | 1.3 | 3 | 1.086957 | 2.307692 | 1.61 | 2.128951
Sm | 3 | 1.24 | 181 | 2.600929 | 271 | 6 | 166 | 2.33 | 1.16 | 1.1 | 544.5 | 50 | 150.36 | 2.85 | 62 | 6.451613 | 21.75439 | 4.14 | 2.344464
Ca | 2 | 1.34 | 197 | 2.629951 | 281 | 3 | 174 | 2.7 | 1.1 | 1 | 589.8 | 2.37 | 40.078 | 2.85 | 20 | 1.492537 | 7.017544 | 3 | 2.373487
Zr | 4 | 0.72 | 160 | 2.343487 | 254 | 4 | 148 | 1.96 | 3.73 | 1.33 | 640.1 | 41.1 | 91.224 | 3.15 | 40 | 5.555556 | 12.69841 | 2.825 | 2.08702209
Mn | 2 | 0.83 | 127 | 2.452951 | 224 | 4 | 139 | 1.26 | 0.79 | 1.55 | 717.3 | 0 | 54.938 | 3.6 | 25 | 8.433735 | 6.944444 | 2.22 | 2.196487
Ti | 4 | 0.605 | 147 | 2.221487 | 239 | 4 | 136 | 1.81 | 0.91 | 1.54 | 658.8 | 7.6 | 47.867 | 3.15 | 22 | 6.61157 | 6.984127 | 2.58 | 1.965022
Sr | 2 | 1.44 | 215 | 2.780951 | 300 | 5 | 192 | 2.92 | 1.39 | 0.95 | 549.5 | 5.03 | 87.62 | 2.85 | 38 | 1.388889 | 13.33333 | 3.21 | 2.524487
Bi | 3 | 1.17 | 170 | 2.572929 | 266 | 6 | 146 | 2.25 | 1.38 | 2.02 | 703 | 91.2 | 208.9804 | 5 | 83 | 4.273504 | 16.6 | 1.997 | 2.316464
Hf | 4 | 0.71 | 167 | 2.329487 | 253 | 6 | 150 | 1.88 | 0.97 | 1.3 | 658.5 | 0 | 178.49 | 2.85 | 72 | 5.633803 | 25.26316 | 2.91 | 2.07302209
Nd | 3 | 1.27 | 182 | 2.629929 | 273 | 6 | 164 | 2.37 | 1.13 | 1.14 | 533.1 | 50 | 144.242 | 2.55 | 60 | 4.724409 | 23.52941 | 3.99 | 2.373464
Zn | 2 | 0.74 | 138 | 2.366951 | 139 | 4 | 131 | 2.21 | 1.25 | 1.65 | 906.4 | 0 | 65.38 | 4.35 | 30 | 2.702703 | 6.896552 | 1.88 | 2.110487
Mn | 3 | 0.645 | 127 | 2.272929 | 224 | 4 | 139 | 1.26 | 0.79 | 1.55 | 717.3 | 0 | 54.938 | 3.6 | 25 | 10.85271 | 6.944444 | 2.22 | 2.016464

## import2Python
A位掺杂比例(mol%) | A位离子半径(Å) | A原子半径(pm) | A-O键长(Å) | A位的范德华半径(Allinger)(pm) | A周期数 | A位共价半径(pm) | A位价电子距离 | A位核电子距离 | A位电负性 | A位第一电离能(KJ/mol) | A位电子亲和力(KJ/mol) | A位相对分子质量 | A位原子序数 | A位电荷-半径比 | A位赝势核半径(a.u.) | B位掺杂比例(mol%) | B位离子半径(pm) | B原子半径(pm) | B-O键长(Å) | B位的范德华半径(pm) | B周期数 | B位共价半径(pm) | B位价电子距离(Å) | B位核电子距离(Å) | B位电负性 | B位第一电离能(KJ/mol) | B位电子亲和力(KJ/mol) | B位相对分子质量 | B位原子序数 | B位电荷-半径比 | B位赝势核半径(a.u.) | 容许因子 | 键长之比 | 范德华半径(Allinger)之比 | 周期数之比 | 共价半径之比 | 价电子距离之比 | 核电子距离之比 | 相对分子质量之比 | 原子序数之比 | 电荷-半径比之比 | 电负性 | 第一电离能 | 电子亲和力 | 赝势核半径(a.u.) | η
-0.4001264 | 1.067073 | 0.6263227 | 1.032052 | -6.625 | 0.8960293 | 0.9972569 | 0.7768398 | 1.043723 | 0.903665 | 1.00866 | 0.923719 | 0.5776245 | 0.6152171 | -0.5253876 | 0.809431 | -0.597774 | -0.1910719 | -0.6374156 | -0.3473693 | -0.2157678 | -0.1510722 | -0.4912497 | 0.3746284 | 0.5665169 | 0.5275488 | -0.6173874 | 0.59564 | -0.5918741 | -0.5923808 | -0.004984079 | -0.6386334 | 1.046494 | 1.04704 | -6.620117 | 0.8980261 | 1.022484 | 0.7195976 | 0.6016236 | 0.8895454 | 0.9231225 | -0.5252115 | -0.9923035 | -0.5820544 | -1.152508 | 0.762441 | 0.3286253
-0.2261584 | 0.3218347 | 0.06785409 | 0.2514991 | 0.2129205 | 0.319788 | 0.2269471 | 0.1393456 | 0.5766144 | 0.2914646 | 0.2940456 | 0.3325306 | 0.2247798 | 0.2386982 | -0.5578276 | 0.07437782 | -0.597774 | -0.1910719 | -0.6374156 | -0.3473693 | -0.2157678 | -0.1510722 | -0.4912497 | 0.3746284 | 0.5665169 | 0.5275488 | -0.6173874 | 0.59564 | -0.5918741 | -0.5923808 | -0.004984079 | -0.6386334 | 0.4223217 | 0.2711597 | 0.2153014 | 0.3234496 | 0.2553319 | 0.09387103 | 0.2158163 | 0.6934319 | 0.6920958 | -0.5576432 | -0.3746631 | 0.02194402 | -0.7202312 | 0.0318123 | 0.513
-0.05219039 | -0.4234035 | -0.4906145 | -0.5290541 | -0.2508939 | -0.2564533 | -0.5433628 | -0.4981487 | 0.1095056 | -0.3207358 | -0.4205691 | -0.2586579 | -0.1280648 | -0.1378207 | -0.5902676 | -0.6606754 | -0.597774 | -0.1910719 | -0.6374156 | -0.3473693 | -0.2157678 | -0.1510722 | -0.4912497 | 0.3746284 | 0.5665169 | 0.5275488 | -0.6173874 | 0.59564 | -0.5918741 | -0.5923808 | -0.004984079 | -0.6386334 | -0.2018504 | -0.5047204 | -0.2483433 | -0.2511268 | -0.51182 | -0.5318555 | -0.1699911 | 0.4973183 | 0.4610692 | -0.5900749 | 0.2429772 | 0.6259424 | -0.2879542 | -0.6988164 | 0.59
0.1217776 | -1.168642 | -1.049083 | -1.309607 | -0.7147083 | -0.8326947 | -1.313673 | -1.135643 | -0.3576033 | -0.9329362 | -1.135184 | -0.8498463 | -0.4809095 | -0.5143396 | -0.6227077 | -1.395729 | -0.597774 | -0.1910719 | -0.6374156 | -0.3473693 | -0.2157678 | -0.1510722 | -0.4912497 | 0.3746284 | 0.5665169 | 0.5275488 | -0.6173874 | 0.59564 | -0.5918741 | -0.5923808 | -0.004984079 | -0.6386334 | -0.8260224 | -1.2806 | -0.711988 | -0.8257032 | -1.278972 | -1.157582 | -0.5557985 | 0.3012048 | 0.2300425 | -0.6225065 | 0.8606176 | 1.229941 | 0.1443228 | -1.429445 | 0.672
0.2957456 | -1.91388 | -1.607552 | -2.090161 | -1.178523 | -1.408936 | -2.083982 | -1.773137 | -0.8247121 | -1.545137 | -1.849799 | -1.441035 | -0.8337541 | -0.8908585 | -0.6551477 | -2.130782 | -0.597774 | -0.1910719 | -0.6374156 | -0.3473693 | -0.2157678 | -0.1510722 | -0.4912497 | 0.3746284 | 0.5665169 | 0.5275488 | -0.6173874 | 0.59564 | -0.5918741 | -0.5923808 | -0.004984079 | -0.6386334 | -1.450194 | -2.056481 | -1.175633 | -1.40028 | -2.046124 | -1.783309 | -0.9416058 | 0.1050913 | -0.000984121 | -0.6549382 | 1.478258 | 1.833939 | 0.5765998 | -2.160074 | 0.731
-0.2261584 | -0.1289142 | 0.3824201 | 0.6208428 | 0.4587112 | 0.639922 | 0.6227269 | 0.4316996 | 0.6878308 | 0.5460042 | 0.6081065 | 0.5619577 | 0.4331618 | 0.4538519 | -0.0674329 | 0.7640013 | -0.507258 | -0.1910719 | -0.5555642 | -0.3228753 | -0.2157678 | -0.1510722 | -0.4432822 | 0.3029477 | 0.4773783 | 0.4413614 | -0.5266629 | 0.505198 | -0.5015745 | -0.5020624 | -0.004984079 | -0.5564687 | 0.04479825 | 0.6367577 | 0.4610022 | 0.6426588 | 0.6465624 | 0.3889897 | 0.3477638 | 0.7024879 | 0.7247695 | -0.06737477 | -0.6182952 | -0.2832487 | -0.8155477 | 0.7227035 | 0.432325
-0.2261584 | -0.1289142 | 0.3824201 | 0.6208428 | 0.4587112 | 0.639922 | 0.6227269 | 0.4316996 | 0.6878308 | 0.5460042 | 0.6081065 | 0.5619577 | 0.4331618 | 0.4538519 | -0.0674329 | 0.7640013 | -0.1451938 | -0.1910719 | -0.2281587 | -0.224899 | -0.2157678 | -0.1510722 | -0.2514122 | 0.01622483 | 0.120824 | 0.0966114 | -0.1637651 | 0.14343 | -0.140376 | -0.1407889 | -0.004984079 | -0.22781 | 0.04479825 | 0.6306211 | 0.4610022 | 0.6426588 | 0.6348593 | 0.4216814 | 0.5092654 | 0.2947506 | 0.3423278 | -0.06737477 | -0.565618 | -0.4422322 | -0.5257854 | 0.7443785 | 0.549709
-0.2261584 | -0.1289142 | 0.3824201 | 0.6208428 | 0.4587112 | 0.639922 | 0.6227269 | 0.4316996 | 0.6878308 | 0.5460042 | 0.6081065 | 0.5619577 | 0.4331618 | 0.4538519 | -0.0674329 | 0.7640013 | 0.3073863 | -0.1910719 | 0.1810982 | -0.1024288 | -0.2157678 | -0.1510722 | -0.01157456 | -0.3421788 | -0.3248689 | -0.334326 | 0.2898571 | -0.30878 | 0.3111222 | 0.3108031 | -0.004984079 | 0.1830135 | 0.04479825 | 0.6229531 | 0.4610022 | 0.6426588 | 0.6202399 | 0.4626515 | 0.7137603 | -0.1752151 | -0.1045753 | -0.06737477 | -0.4997715 | -0.6409615 | -0.1635825 | 0.7714723 | 0.61981
-0.2261584 | -0.1289142 | 0.3824201 | 0.6208428 | 0.4587112 | 0.639922 | 0.6227269 | 0.4316996 | 0.6878308 | 0.5460042 | 0.6081065 | 0.5619577 | 0.4331618 | 0.4538519 | -0.0674329 | 0.7640013 | 0.7599665 | -0.1910719 | 0.5903551 | 0.02004151 | -0.2157678 | -0.1510722 | 0.228263 | -0.7005823 | -0.7705618 | -0.7652635 | 0.7434793 | -0.76099 | 0.7626204 | 0.762395 | -0.004984079 | 0.593837 | 0.04479825 | 0.6152881 | 0.4610022 | 0.6426588 | 0.6056312 | 0.5037391 | 0.9212233 | -0.6061879 | -0.5202536 | -0.06737477 | -0.433925 | -0.8396908 | 0.1986204 | 0.798566 | 0.657225
-0.2261584 | -0.1289142 | 0.3824201 | 0.6208428 | 0.4587112 | 0.639922 | 0.6227269 | 0.4316996 | 0.6878308 | 0.5460042 | 0.6081065 | 0.5619577 | 0.4331618 | 0.4538519 | -0.0674329 | 0.7640013 | 1.212547 | -0.1910719 | 0.999612 | 0.1425118 | -0.2157678 | -0.1510722 | 0.4681006 | -1.058986 | -1.216255 | -1.196201 | 1.197102 | -1.2132 | 1.214119 | 1.213987 | -0.004984079 | 1.00466 | 0.04479825 | 0.6076263 | 0.4610022 | 0.6426588 | 0.5910332 | 0.5449448 | 1.131719 | -1.002827 | -0.9078693 | -0.06737477 | -0.3680785 | -1.03842 | 0.5608232 | 0.8256598 | 0.71972
-0.2261584 | -0.1289142 | 0.3824201 | 0.6208428 | 0.4587112 | 0.639922 | 0.6227269 | 0.4316996 | 0.6878308 | 0.5460042 | 0.6081065 | 0.5619577 | 0.4331618 | 0.4538519 | -0.0674329 | 0.7640013 | 1.665127 | -0.1910719 | 1.408869 | 0.2649821 | -0.2157678 | -0.1510722 | 0.7079382 | -1.41739 | -1.661948 | -1.627138 | 1.650724 | -1.66541 | 1.665617 | 1.665579 | -0.004984079 | 1.415484 | 0.04479825 | 0.5999675 | 0.4610022 | 0.6426588 | 0.5764458 | 0.5862691 | 1.345315 | -1.369079 | -1.270171 | -0.06737477 | -0.302232 | -1.237149 | 0.9230261 | 0.8527536 | 0.742128
-0.2261584 | -0.1289142 | 0.3824201 | 0.6208428 | 0.4587112 | 0.639922 | 0.6227269 | 0.4316996 | 0.6878308 | 0.5460042 | 0.6081065 | 0.5619577 | 0.4331618 | 0.4538519 | -0.0674329 | 0.7640013 | 2.117707 | -0.1910719 | 1.818126 | 0.3874524 | -0.2157678 | -0.1510722 | 0.9477758 | -1.775793 | -2.10764 | -2.058076 | 2.104346 | -2.11762 | 2.117115 | 2.117171 | -0.004984079 | 1.826307 | 0.04479825 | 0.5923119 | 0.4610022 | 0.6426588 | 0.561869 | 0.6277124 | 1.562081 | -1.708306 | -1.609561 | -0.06737477 | -0.2363854 | -1.435879 | 1.285229 | 0.8798473 | 0.767208
-0.2261584 | -0.1289142 | 0.3824201 | 0.6208428 | 0.4587112 | 0.639922 | 0.6227269 | 0.4316996 | 0.6878308 | 0.5460042 | 0.6081065 | 0.5619577 | 0.4331618 | 0.4538519 | -0.0674329 | 0.7640013 | 2.570287 | -0.1910719 | 2.227383 | 0.5099226 | -0.2157678 | -0.1510722 | 1.187613 | -2.134197 | -2.553333 | -2.489013 | 2.557968 | -2.56983 | 2.568613 | 2.568763 | -0.004984079 | 2.237131 | 0.04479825 | 0.5846593 | 0.4610022 | 0.6426588 | 0.5473028 | 0.6692754 | 1.782086 | -2.023393 | -1.928145 | -0.06737477 | -0.1705389 | -1.634608 | 1.647432 | 0.9069411 | 0.779748
-0.2261584 | -0.1289142 | 0.3824201 | 0.6208428 | 0.4587112 | 0.639922 | 0.6227269 | 0.4316996 | 0.6878308 | 0.5460042 | 0.6081065 | 0.5619577 | 0.4331618 | 0.4538519 | -0.0674329 | 0.7640013 | 3.022867 | -0.1910719 | 2.63664 | 0.6323929 | -0.2157678 | -0.1510722 | 1.427451 | -2.4926 | -2.999026 | -2.919951 | 3.01159 | -3.02204 | 3.020111 | 3.020355 | -0.004984079 | 2.647954 | 0.04479825 | 0.5770097 | 0.4610022 | 0.6426588 | 0.5327473 | 0.7109585 | 2.005405 | -2.316829 | -2.22778 | -0.06737477 | -0.1046924 | -1.833337 | 2.009635 | 0.9340349 | 0.804623
8.298273 | 2.719819 | 5.869089 | 0.9964971 | 2.065093 | -5.506652 | 1.130069 | 4.989581 | -3.126892 | -5.622992 | -4.069513 | -5.621068 | -7.529851 | -7.453045 | -1.25276 | 3.308067 | -0.597774 | -0.1910719 | -0.6374156 | -0.3473693 | -0.2157678 | -0.1510722 | -0.4912497 | 0.3746284 | 0.5665169 | 0.5275488 | -0.6173874 | 0.59564 | -0.5918741 | -0.5923808 | -0.004984079 | -0.6386334 | 2.430746 | 1.011697 | 2.066796 | -5.486157 | 1.154751 | 4.854574 | -2.843085 | -3.616647 | -4.027449 | -1.252397 | 5.592349 | 3.710061 | 3.63304 | 3.246037 | 0.53536
-0.4001264 | 1.067073 | 0.6263227 | 1.032052 | 0.6767349 | 0.8960293 | 0.9972569 | 0.7768398 | 1.043723 | 0.903665 | 1.00866 | 0.923719 | 0.5776245 | 0.6152171 | -0.5253876 | 0.809431 | 3.928028 | -0.1910719 | 3.455153 | 0.8773335 | -0.2157678 | -0.1510722 | 1.907126 | -3.209407 | -3.890412 | -3.781826 | 3.918835 | -3.92646 | 3.923108 | 3.923538 | -0.004984079 | 3.469601 | 1.046494 | 0.9696461 | 0.6789461 | 0.8980261 | 0.8753061 | 1.138366 | 2.778708 | -2.792618 | -2.705366 | -0.5252115 | -0.3338383 | -2.569347 | 2.469521 | 1.033379 | 0.87966
-0.3131424 | 0.9243357 | 0.5511004 | 0.8545692 | 0.5846919 | 0.7359623 | 0.8538199 | 0.6524878 | 0.8222173 | 0.7098233 | 0.8015823 | 0.710429 | 0.5027291 | 0.5300521 | -0.5630663 | 0.6869525 | -0.597774 | -0.1910719 | -0.6374156 | -0.3473693 | -0.2157678 | -0.1510722 | -0.4912497 | 0.3746284 | 0.5665169 | 0.5275488 | -0.6173874 | 0.59564 | -0.5918741 | -0.5923808 | -0.004984079 | -0.6386334 | 0.9269446 | 0.8706192 | 0.5869367 | 0.7384215 | 0.8796349 | 0.5975411 | 0.4186713 | 0.847918 | 0.8708664 | -0.5628806 | -0.7967393 | -0.4070303 | -0.9965506 | 0.6406997 | 0.4199524
-0.2261584 | 0.7815986 | 0.4758781 | 0.6770861 | 0.4926489 | 0.5758952 | 0.7103829 | 0.5281359 | 0.6007113 | 0.5159816 | 0.5945042 | 0.4971391 | 0.4278338 | 0.4448871 | -0.6007451 | 0.5644739 | -0.597774 | -0.1910719 | -0.6374156 | -0.3473693 | -0.2157678 | -0.1510722 | -0.4912497 | 0.3746284 | 0.5665169 | 0.5275488 | -0.6173874 | 0.59564 | -0.5918741 | -0.5923808 | -0.004984079 | -0.6386334 | 0.8073955 | 0.6941987 | 0.4949274 | 0.5788169 | 0.7367859 | 0.4754845 | 0.235719 | 0.8062907 | 0.8186104 | -0.6005497 | -0.6011752 | -0.2320061 | -0.840593 | 0.5189583 | 0.4439058
-0.05219039 | 0.4961243 | 0.3254335 | 0.32212 | 0.3085629 | 0.2557612 | 0.4235089 | 0.2794319 | 0.1576993 | 0.1282982 | 0.1803481 | 0.07055929 | 0.278043 | 0.2745571 | -0.6761027 | 0.3195167 | -0.597774 | -0.1910719 | -0.6374156 | -0.3473693 | -0.2157678 | -0.1510722 | -0.4912497 | 0.3746284 | 0.5665169 | 0.5275488 | -0.6173874 | 0.59564 | -0.5918741 | -0.5923808 | -0.004984079 | -0.6386334 | 0.5682974 | 0.3413577 | 0.3109088 | 0.2596078 | 0.4510879 | 0.2313715 | -0.1301856 | 0.7230359 | 0.7140984 | -0.6758879 | -0.2100468 | 0.1180421 | -0.5286778 | 0.2754756 | 0.464402
0.1217776 | 0.21065 | 0.1749889 | -0.03284623 | 0.1244769 | -0.0643729 | 0.1366349 | 0.0307279 | -0.2853126 | -0.2593852 | -0.233808 | -0.3560205 | 0.1282523 | 0.1042272 | -0.7514603 | 0.07455954 | -0.597774 | -0.1910719 | -0.6374156 | -0.3473693 | -0.2157678 | -0.1510722 | -0.4912497 | 0.3746284 | 0.5665169 | 0.5275488 | -0.6173874 | 0.59564 | -0.5918741 | -0.5923808 | -0.004984079 | -0.6386334 | 0.3291992 | -0.01148329 | 0.1268902 | -0.05960133 | 0.16539 | -0.01274161 | -0.4960902 | 0.6397812 | 0.6095863 | -0.7512261 | 0.1810815 | 0.4680904 | -0.2167626 | 0.03199292 | 0.5122471
-0.4001264 | 1.067073 | 0.6263227 | 1.032052 | 0.6767349 | 0.8960293 | 0.9972569 | 0.7768398 | 1.043723 | 0.903665 | 1.00866 | 0.923719 | 0.5776245 | 0.6152171 | -0.5253876 | 0.809431 | -0.1451938 | -0.1910719 | -0.2281587 | -0.224899 | -0.2157678 | -0.1510722 | -0.2514122 | 0.01622483 | 0.120824 | 0.0966114 | -0.1637651 | 0.14343 | -0.140376 | -0.1407889 | -0.004984079 | -0.22781 | 1.046494 | 1.039286 | 0.6789461 | 0.8980261 | 1.007718 | 0.7609352 | 0.8053165 | 0.3714117 | 0.4376205 | -0.5252115 | -0.926457 | -0.7807837 | -0.7903053 | 0.7895348 | 0.41583
-0.3131424 | 0.9243357 | 0.5511004 | 0.8545692 | 0.5846919 | 0.7359623 | 0.8538199 | 0.6524878 | 0.8222173 | 0.7098233 | 0.8015823 | 0.710429 | 0.5027291 | 0.4773843 | -0.5630663 | 0.6869525 | -0.1451938 | -0.1910719 | -0.2281587 | -0.224899 | -0.2157678 | -0.1510722 | -0.2514122 | 0.01622483 | 0.120824 | 0.0966114 | -0.1637651 | 0.14343 | -0.140376 | -0.1407889 | -0.004984079 | -0.22781 | -0.1489971 | 0.8629014 | 0.5869367 | 0.7384215 | 0.8649209 | 0.6387041 | 0.6210555 | 0.3316675 | 0.3562246 | -0.5628806 | -0.7308928 | -0.6057596 | -0.6343477 | 0.6677934 | 0.55472
-0.2261584 | 0.7815986 | 0.4758781 | 0.6770861 | 0.4926489 | 0.5758952 | 0.7103829 | 0.5281359 | 0.6007113 | 0.5159816 | 0.5945042 | 0.4971391 | 0.4278338 | 0.3395515 | -0.6007451 | 0.5644739 | -0.1451938 | -0.1910719 | -0.2281587 | -0.224899 | -0.2157678 | -0.1510722 | -0.2514122 | 0.01622483 | 0.120824 | 0.0966114 | -0.1637651 | 0.14343 | -0.140376 | -0.1407889 | -0.004984079 | -0.22781 | -1.344488 | 0.6865164 | 0.4949274 | 0.5788169 | 0.722124 | 0.5164729 | 0.4367945 | 0.2919233 | 0.2748288 | -0.6005497 | -0.5353286 | -0.4307354 | -0.4783901 | 0.5460521 | 0.65954
-0.1391744 | 0.6388614 | 0.4006558 | 0.499603 | 0.4006059 | 0.4158282 | 0.5669459 | 0.4037839 | 0.3792053 | 0.3221399 | 0.3874262 | 0.2838492 | 0.3529384 | 0.2017187 | -0.6384239 | 0.4419953 | -0.1451938 | -0.1910719 | -0.2281587 | -0.224899 | -0.2157678 | -0.1510722 | -0.2514122 | 0.01622483 | 0.120824 | 0.0966114 | -0.1637651 | 0.14343 | -0.140376 | -0.1407889 | -0.004984079 | -0.22781 | -2.539979 | 0.5101314 | 0.4029181 | 0.4192124 | 0.5793272 | 0.3942418 | 0.2525336 | 0.252179 | 0.193433 | -0.6382188 | -0.3397645 | -0.2557113 | -0.3224325 | 0.4243107 | 0.72283
-0.05219039 | 0.4961243 | 0.3254335 | 0.32212 | 0.3085629 | 0.2557612 | 0.4235089 | 0.2794319 | 0.1576993 | 0.1282982 | 0.1803481 | 0.07055929 | 0.278043 | 0.06388586 | -0.6761027 | 0.3195167 | -0.1451938 | -0.1910719 | -0.2281587 | -0.224899 | -0.2157678 | -0.1510722 | -0.2514122 | 0.01622483 | 0.120824 | 0.0966114 | -0.1637651 | 0.14343 | -0.140376 | -0.1407889 | -0.004984079 | -0.22781 | -3.735469 | 0.3337464 | 0.3109088 | 0.2596078 | 0.4365303 | 0.2720106 | 0.06827257 | 0.2124348 | 0.1120371 | -0.6758879 | -0.1442003 | -0.08068717 | -0.1664749 | 0.3025694 | 0.74723
-0.3827296 | 1.068876 | 0.6384039 | 1.030709 | 0.6806428 | 0.8832239 | 1.002835 | 0.7748096 | 1.029636 | 0.8915254 | 1.002563 | 0.901562 | 0.564674 | 0.6031147 | -0.5086511 | 0.8207885 | -0.5887224 | -0.1241039 | -0.5992183 | -0.3178232 | -0.1199818 | -0.3506321 | -0.4384855 | 0.4047343 | 0.6367581 | 0.5042782 | -0.6183871 | 0.5882536 | -0.5920466 | -0.5926631 | -0.4810027 | -0.6208311 | 1.045359 | 1.043834 | 0.6817216 | 0.8916406 | 1.024789 | 0.7141381 | 0.5581628 | 0.8825547 | 0.9160117 | -0.5031638 | -0.9765003 | -0.576463 | -1.130391 | 0.7749041 | 0.532
-0.3305392 | 1.074285 | 0.6746473 | 1.026678 | 0.6923667 | 0.8448078 | 1.019569 | 0.7687189 | 0.9873736 | 0.8551067 | 0.9842713 | 0.835091 | 0.5258227 | 0.5668075 | -0.4584416 | 0.8548608 | -0.5615676 | 0.07680007 | -0.4846264 | -0.2291848 | 0.1673763 | -0.9493117 | -0.2801927 | 0.495052 | 0.8474817 | 0.4344664 | -0.6213862 | 0.5660945 | -0.5925642 | -0.5935098 | -1.909059 | -0.567424 | 1.041954 | 1.034217 | 0.6900468 | 0.8724689 | 1.031703 | 0.6977674 | 0.4283616 | 0.861581 | 0.8946774 | -0.4369441 | -0.9290908 | -0.5596887 | -1.064039 | 0.8122935 | 0.3353
-0.3131424 | 1.076088 | 0.6867285 | 1.025335 | 0.6962747 | 0.8320025 | 1.025147 | 0.7666886 | 0.9732862 | 0.8429671 | 0.978174 | 0.8129341 | 0.5128723 | 0.5547051 | -0.4417052 | 0.8662182 | -0.552516 | 0.1437681 | -0.4464291 | -0.1996387 | 0.2631624 | -1.148872 | -0.2274284 | 0.5251579 | 0.9177229 | 0.4111957 | -0.6223859 | 0.5587081 | -0.5927367 | -0.593792 | -2.385077 | -0.5496217 | 1.04082 | 1.031012 | 0.6928214 | 0.8660732 | 1.034007 | 0.6923132 | 0.3852871 | 0.8545893 | 0.8875653 | -0.4148453 | -0.9132877 | -0.5540972 | -1.041921 | 0.8247567 | 0.3102
-0.4001264 | 1.067073 | 0.6263227 | 1.032052 | 0.6767349 | 0.8960293 | 0.9972569 | 0.7768398 | 1.043723 | 0.903665 | 1.00866 | 0.923719 | 0.5776245 | 0.6152171 | -0.5253876 | 0.809431 | 1.212547 | -0.1910719 | 0.999612 | 0.1425118 | -0.2157678 | -0.1510722 | 0.4681006 | -1.058986 | -1.216255 | -1.196201 | 1.197102 | -1.2132 | 1.214119 | 1.213987 | -0.004984079 | 1.00466 | 1.046494 | 1.016045 | 0.6789461 | 0.8980261 | 0.963484 | 0.8856609 | 1.434263 | -0.9353271 | -0.8222265 | -0.5252115 | -0.7289174 | -1.376972 | 0.2963034 | 0.8708161 | 0.62011
0.1217776 | -1.276821 | -1.090113 | -1.345447 | -0.736305 | -0.8326947 | -1.337579 | -1.163051 | -1.414159 | -0.9329362 | -1.126893 | -0.8390582 | -0.4152594 | -0.4471041 | 2.374333 | -0.8178623 | -0.597774 | -0.1910719 | -0.6374156 | -0.3473693 | -0.2157678 | -0.1510722 | -0.4912497 | 0.3746284 | 0.5665169 | 0.5275488 | -0.6173874 | 0.59564 | -0.5918741 | -0.5923808 | -0.004984079 | -0.6386334 | -0.916628 | -1.316226 | -0.7335768 | -0.8257032 | -1.30278 | -1.184484 | -1.428458 | 0.3376936 | 0.2712973 | 2.373762 | 0.8606176 | 1.222933 | 0.1364345 | -0.8550572 | 0.71582
0.1217776 | -1.276821 | -1.090113 | -1.345447 | -0.736305 | -0.8326947 | -1.337579 | -1.163051 | -1.414159 | -0.9329362 | -1.126893 | -0.8390582 | -0.4152594 | -0.4471041 | 2.374333 | -0.8178623 | 1.212547 | -0.1910719 | 0.999612 | 0.1425118 | -0.2157678 | -0.1510722 | 0.4681006 | -1.058986 | -1.216255 | -1.196201 | 1.197102 | -1.2132 | 1.214119 | 1.213987 | -0.004984079 | 1.00466 | -0.916628 | -1.345319 | -0.7335768 | -0.8257032 | -1.35839 | -1.029364 | -0.655178 | -1.399253 | -1.386042 | 2.373762 | 1.124004 | 0.4280161 | 1.585246 | -0.7466821 | 0.8429
-0.3131424 | 0.6944538 | 0.3470884 | 0.6417757 | 0.4448277 | 0.6079086 | 0.612102 | 0.4580927 | 0.8101688 | 0.5975648 | 0.651353 | 0.6281248 | 0.4012021 | 0.4269577 | -0.5416076 | 0.4419044 | -0.597774 | -0.1910719 | -0.6374156 | -0.3473693 | -0.2157678 | -0.1510722 | -0.4912497 | 0.3746284 | 0.5665169 | 0.5275488 | -0.6173874 | 0.59564 | -0.5918741 | -0.5923808 | -0.004984079 | -0.6386334 | 0.7344077 | 0.6590997 | 0.4471237 | 0.6107378 | 0.6389079 | 0.4067343 | 0.40872 | 0.7914886 | 0.8076091 | -0.5414273 | -0.6834833 | -0.2800552 | -0.9363697 | 0.3971266 | 0.47105
-0.2261584 | 0.3218347 | 0.06785409 | 0.2514991 | 0.2129205 | 0.319788 | 0.2269471 | 0.1393456 | 0.5766144 | 0.2914646 | 0.2940456 | 0.3325306 | 0.2247798 | 0.2386982 | -0.5578276 | 0.07437782 | -0.597774 | -0.1910719 | -0.6374156 | -0.3473693 | -0.2157678 | -0.1510722 | -0.4912497 | 0.3746284 | 0.5665169 | 0.5275488 | -0.6173874 | 0.59564 | -0.5918741 | -0.5923808 | -0.004984079 | -0.6386334 | 0.4223217 | 0.2711597 | 0.2153014 | 0.3234496 | 0.2553319 | 0.09387103 | 0.2158163 | 0.6934319 | 0.6920958 | -0.5576432 | -0.3746631 | 0.02194402 | -0.7202312 | 0.0318123 | 0.5531
-0.05219039 | -0.4234035 | -0.4906145 | -0.5290541 | -0.2508939 | -0.2564533 | -0.5433628 | -0.4981487 | 0.1095056 | -0.3207358 | -0.4205691 | -0.2586579 | -0.1280648 | -0.1378207 | -0.5902676 | -0.6606754 | -0.597774 | -0.1910719 | -0.6374156 | -0.3473693 | -0.2157678 | -0.1510722 | -0.4912497 | 0.3746284 | 0.5665169 | 0.5275488 | -0.6173874 | 0.59564 | -0.5918741 | -0.5923808 | -0.004984079 | -0.6386334 | -0.2018504 | -0.5047204 | -0.2483433 | -0.2511268 | -0.51182 | -0.5318555 | -0.1699911 | 0.4973183 | 0.4610692 | -0.5900749 | 0.2429772 | 0.6259424 | -0.2879542 | -0.6988164 | 0.62144
0.1217776 | -1.168642 | -1.049083 | -1.309607 | -0.7147083 | -0.8326947 | -1.313673 | -1.135643 | -0.3576033 | -0.9329362 | -1.135184 | -0.8498463 | -0.4809095 | -0.5143396 | -0.6227077 | -1.395729 | -0.597774 | -0.1910719 | -0.6374156 | -0.3473693 | -0.2157678 | -0.1510722 | -0.4912497 | 0.3746284 | 0.5665169 | 0.5275488 | -0.6173874 | 0.59564 | -0.5918741 | -0.5923808 | -0.004984079 | -0.6386334 | -0.8260224 | -1.2806 | -0.711988 | -0.8257032 | -1.278972 | -1.157582 | -0.5557985 | 0.3012048 | 0.2300425 | -0.6225065 | 0.8606176 | 1.229941 | 0.1443228 | -1.429445 | 0.65561
0.4697135 | -2.659118 | -2.16602 | -2.870714 | -1.642337 | -1.985177 | -2.854292 | -2.410632 | -1.291821 | -2.157337 | -2.564413 | -2.032223 | -1.186599 | -1.267377 | -0.6875877 | -2.865835 | -0.597774 | -0.1910719 | -0.6374156 | -0.3473693 | -0.2157678 | -0.1510722 | -0.4912497 | 0.3746284 | 0.5665169 | 0.5275488 | -0.6173874 | 0.59564 | -0.5918741 | -0.5923808 | -0.004984079 | -0.6386334 | -2.074366 | -2.832361 | -1.639277 | -1.974856 | -2.813276 | -2.409035 | -1.327413 | -0.09102228 | -0.2320108 | -0.6873699 | 2.095898 | 2.437938 | 1.008877 | -2.890703 | 0.86399
-0.3827296 | 1.030412 | 0.6055796 | 0.991962 | 0.6556524 | 0.8512105 | 0.9621945 | 0.7453712 | 0.9951588 | 0.8663325 | 0.9709972 | 0.8789789 | 0.5440672 | 0.5820476 | -0.5270338 | 0.7776302 | -0.5887224 | -0.1910719 | -0.6292305 | -0.3449199 | -0.2157678 | -0.1510722 | -0.486453 | 0.3674604 | 0.557603 | 0.5189301 | -0.6083149 | 0.5865958 | -0.5828442 | -0.583349 | -0.004984079 | -0.630417 | 1.015788 | 1.007034 | 0.6578713 | 0.8533368 | 0.98727 | 0.6895345 | 0.5655517 | 0.8600683 | 0.8927049 | -0.5268573 | -0.9533223 | -0.5541958 | -1.11255 | 0.7313735 | 0.2492
-0.2261584 | 0.7004638 | 0.4188915 | 0.6311488 | 0.4659101 | 0.4478416 | 0.6466331 | 0.4621532 | 0.5580784 | 0.5303402 | 0.6320292 | 0.4763181 | 0.2420515 | 0.2835219 | -0.5418497 | 0.4914229 | -0.507258 | -0.1910719 | -0.5555642 | -0.3228753 | -0.2157678 | -0.1510722 | -0.4432822 | 0.3029477 | 0.4773783 | 0.4413614 | -0.5266629 | 0.505198 | -0.5015745 | -0.5020624 | -0.004984079 | -0.5564687 | 0.7394413 | 0.6470015 | 0.4681985 | 0.4511333 | 0.6703689 | 0.4188896 | 0.2404426 | 0.5972646 | 0.6210668 | -0.5416694 | -0.6024921 | -0.3034684 | -0.7529281 | 0.4517658 | 0.34958
0.1217776 | -0.03275442 | 0.004029106 | -0.1706582 | 0.04426068 | -0.4485338 | -0.05461446 | -0.1672202 | -0.4132115 | -0.2163093 | -0.1212332 | -0.4184837 | -0.4290943 | -0.3798686 | -0.5747739 | -0.1445935 | -0.2357099 | -0.1910719 | -0.3100101 | -0.2493931 | -0.2157678 | -0.1510722 | -0.2993797 | 0.08790555 | 0.2099626 | 0.1827989 | -0.2544896 | 0.233872 | -0.2306756 | -0.2311073 | -0.004984079 | -0.3099747 | 0.1253366 | -0.1544806 | 0.04670329 | -0.4426523 | -0.03658332 | -0.1750352 | -0.4458827 | -0.06785247 | -0.06030459 | -0.5745851 | 0.1903 | 0.2139578 | 0.1186728 | -0.164166 | 0.52041
0.4697135 | -0.7659726 | -0.4108333 | -0.9724653 | -0.3773888 | -1.344909 | -0.755862 | -0.7965935 | -1.384501 | -0.9629588 | -0.8744956 | -1.313285 | -1.10024 | -1.043259 | -0.6076981 | -0.7806099 | -0.1451938 | -0.1910719 | -0.2281587 | -0.224899 | -0.2157678 | -0.1510722 | -0.2514122 | 0.01622483 | 0.120824 | 0.0966114 | -0.1637651 | 0.14343 | -0.140376 | -0.1407889 | -0.004984079 | -0.22781 | -0.4887682 | -0.9528291 | -0.3747919 | -1.336438 | -0.7375773 | -0.785663 | -1.214616 | -0.5189695 | -0.5417765 | -0.6075008 | 0.9567535 | 0.8108756 | 0.8453925 | -0.7909352 | 0.58646
-0.3131424 | 0.6809313 | 0.3413897 | 0.6378646 | 0.4422566 | 0.6079086 | 0.6054614 | 0.4555549 | 0.6312958 | 0.6001755 | 0.6502734 | 0.6299228 | 0.4063 | 0.4336812 | -0.2453049 | 0.5245866 | -0.597774 | -0.1910719 | -0.6374156 | -0.3473693 | -0.2157678 | -0.1510722 | -0.4912497 | 0.3746284 | 0.5665169 | 0.5275488 | -0.6173874 | 0.59564 | -0.5918741 | -0.5923808 | -0.004984079 | -0.6386334 | 0.723082 | 0.655212 | 0.4445536 | 0.6107378 | 0.6322945 | 0.4042434 | 0.2609802 | 0.794322 | 0.8117346 | -0.245201 | -0.6861172 | -0.2791427 | -0.9376844 | 0.4793111 | 0.44
-0.2261584 | 0.2947898 | 0.05645677 | 0.243677 | 0.2077784 | 0.319788 | 0.2136659 | 0.13427 | 0.2188684 | 0.2966859 | 0.2918865 | 0.3361266 | 0.2349755 | 0.2521453 | 0.03477778 | 0.2397421 | -0.597774 | -0.1910719 | -0.6374156 | -0.3473693 | -0.2157678 | -0.1510722 | -0.4912497 | 0.3746284 | 0.5665169 | 0.5275488 | -0.6173874 | 0.59564 | -0.5918741 | -0.5923808 | -0.004984079 | -0.6386334 | 0.3996703 | 0.2633844 | 0.2101612 | 0.3234496 | 0.2421052 | 0.08888913 | -0.07966318 | 0.6990987 | 0.7003468 | 0.03480959 | -0.3799308 | 0.0237689 | -0.7228606 | 0.1961812 | 0.51
-0.1391744 | -0.09135178 | -0.2284762 | -0.1505107 | -0.02669983 | 0.03166732 | -0.1781297 | -0.187015 | -0.1935591 | -0.006803598 | -0.06650036 | 0.0423304 | 0.06365102 | 0.07060941 | 0.3148605 | -0.0451024 | -0.597774 | -0.1910719 | -0.6374156 | -0.3473693 | -0.2157678 | -0.1510722 | -0.4912497 | 0.3746284 | 0.5665169 | 0.5275488 | -0.6173874 | 0.59564 | -0.5918741 | -0.5923808 | -0.004984079 | -0.6386334 | 0.07625854 | -0.1284433 | -0.02423127 | 0.03616141 | -0.1480842 | -0.2264651 | -0.4203066 | 0.6038753 | 0.5889589 | 0.3148201 | -0.07374453 | 0.3266805 | -0.5080368 | -0.08694874 | 0.56
-0.4001264 | 1.067073 | 0.6263227 | 1.032052 | 0.6767349 | 0.8960293 | 0.9972569 | 0.7768398 | 1.043723 | 0.903665 | 1.00866 | 0.923719 | 0.5776245 | 0.6152171 | -0.5253876 | 0.809431 | 1.393579 | -0.1910719 | 1.163315 | 0.1914999 | -0.2157678 | -0.1510722 | 0.5640357 | -1.202347 | -1.394532 | -1.368576 | 1.37855 | -1.394084 | 1.394718 | 1.394624 | -0.004984079 | 1.16899 | 1.046494 | 1.012948 | 0.6789461 | 0.8980261 | 0.9575935 | 0.9023723 | 1.520213 | -1.086333 | -0.9711843 | -0.5252115 | -0.7025788 | -1.456463 | 0.4411845 | 0.8816536 | 0.66544
-0.05219039 | -0.4955233 | -0.5179681 | -0.5529472 | -0.2652917 | -0.2564533 | -0.5593002 | -0.5164208 | -0.5948649 | -0.3207358 | -0.4150418 | -0.2514658 | -0.08429809 | -0.09299702 | 1.40776 | -0.2754312 | 1.393579 | -0.1910719 | 1.163315 | 0.1914999 | -0.2157678 | -0.1510722 | 0.5640357 | -1.202347 | -1.394532 | -1.368576 | 1.37855 | -1.394084 | 1.394718 | 1.394624 | -0.004984079 | 1.16899 | -0.2622541 | -0.5611674 | -0.2627359 | -0.2511268 | -0.5900971 | -0.3750452 | 0.1231672 | -1.390766 | -1.342053 | 1.407438 | 0.5327019 | -0.2531382 | 1.30048 | -0.1966785 | 0.66544
0.2957456 | -2.058119 | -1.662259 | -2.137947 | -1.207318 | -1.408936 | -2.115857 | -1.809682 | -2.233453 | -1.545137 | -1.838744 | -1.426651 | -0.7462207 | -0.8012111 | 3.340907 | -1.360293 | 1.393579 | -0.1910719 | 1.163315 | 0.1914999 | -0.2157678 | -0.1510722 | 0.5640357 | -1.202347 | -1.394532 | -1.368576 | 1.37855 | -1.394084 | 1.394718 | 1.394624 | -0.004984079 | 1.16899 | -1.571002 | -2.135283 | -1.204418 | -1.40028 | -2.137788 | -1.652463 | -1.273878 | -1.695199 | -1.712923 | 3.340087 | 1.767983 | 0.9501869 | 2.159775 | -1.275011 | 0.69639
0.6436815 | -3.620716 | -2.80655 | -3.722946 | -2.149345 | -2.561419 | -3.672414 | -3.102942 | -3.872041 | -2.769537 | -3.262446 | -2.601835 | -1.408143 | -1.509425 | 5.274054 | -2.445156 | 1.393579 | -0.1910719 | 1.163315 | 0.1914999 | -0.2157678 | -0.1510722 | 0.5640357 | -1.202347 | -1.394532 | -1.368576 | 1.37855 | -1.394084 | 1.394718 | 1.394624 | -0.004984079 | 1.16899 | -2.87975 | -3.709399 | -2.1461 | -2.549433 | -3.685478 | -2.92988 | -2.670924 | -1.999632 | -2.083792 | 5.272736 | 3.003263 | 2.153512 | 3.01907 | -2.353343 | 0.60045
-0.3131424 | 0.6764238 | 0.34025 | 0.6358024 | 0.4412282 | 0.6079086 | 0.6081176 | 0.4535247 | 0.6340762 | 0.5975648 | 0.6527348 | 0.6299228 | 0.4121438 | 0.4381636 | -0.04210079 | 0.5382155 | -0.597774 | -0.1910719 | -0.6374156 | -0.3473693 | -0.2157678 | -0.1510722 | -0.4912497 | 0.3746284 | 0.5665169 | 0.5275488 | -0.6173874 | 0.59564 | -0.5918741 | -0.5923808 | -0.004984079 | -0.6386334 | 0.7193067 | 0.6531622 | 0.4435256 | 0.6107378 | 0.6349399 | 0.4022506 | 0.2632767 | 0.7975701 | 0.8144849 | -0.04204919 | -0.6834833 | -0.2812231 | -0.9376844 | 0.492858 | 0.3811
-0.2261584 | 0.2857748 | 0.05417731 | 0.2395525 | 0.2057216 | 0.319788 | 0.2189783 | 0.1302095 | 0.2244292 | 0.2914646 | 0.2968093 | 0.3361266 | 0.2466632 | 0.26111 | 0.441186 | 0.2669999 | -0.597774 | -0.1910719 | -0.6374156 | -0.3473693 | -0.2157678 | -0.1510722 | -0.4912497 | 0.3746284 | 0.5665169 | 0.5275488 | -0.6173874 | 0.59564 | -0.5918741 | -0.5923808 | -0.004984079 | -0.6386334 | 0.3921198 | 0.2592846 | 0.2081051 | 0.3234496 | 0.2473959 | 0.08490361 | -0.07507023 | 0.7055948 | 0.7058474 | 0.4411131 | -0.3746631 | 0.01960817 | -0.7228606 | 0.2232749 | 0.53787
-0.1391744 | -0.1048742 | -0.2318954 | -0.1566973 | -0.02978507 | 0.03166732 | -0.1701609 | -0.1931057 | -0.1852179 | -0.01463559 | -0.05911628 | 0.0423304 | 0.08118255 | 0.08405651 | 0.9244727 | -0.004215635 | -0.597774 | -0.1910719 | -0.6374156 | -0.3473693 | -0.2157678 | -0.1510722 | -0.4912497 | 0.3746284 | 0.5665169 | 0.5275488 | -0.6173874 | 0.59564 | -0.5918741 | -0.5923808 | -0.004984079 | -0.6386334 | 0.06493284 | -0.1345929 | -0.02731538 | 0.03616141 | -0.1401481 | -0.2324434 | -0.4134172 | 0.6136195 | 0.5972099 | 0.9242754 | -0.06584294 | 0.3204395 | -0.5080368 | -0.04630808 | 0.50631
-0.05219039 | -0.4955233 | -0.5179681 | -0.5529472 | -0.2652917 | -0.2564533 | -0.5593002 | -0.5164208 | -0.5948649 | -0.3207358 | -0.4150418 | -0.2514658 | -0.08429809 | -0.09299702 | 1.40776 | -0.2754312 | -0.597774 | -0.1910719 | -0.6374156 | -0.3473693 | -0.2157678 | -0.1510722 | -0.4912497 | 0.3746284 | 0.5665169 | 0.5275488 | -0.6173874 | 0.59564 | -0.5918741 | -0.5923808 | -0.004984079 | -0.6386334 | -0.2622541 | -0.5284705 | -0.2627359 | -0.2511268 | -0.5276921 | -0.5497904 | -0.7517641 | 0.5216442 | 0.4885723 | 1.407438 | 0.2429772 | 0.6212707 | -0.293213 | -0.3158911 | 0.50183
-0.3131424 | 0.6659064 | 0.327713 | 0.6338113 | 0.4386572 | 0.6079086 | 0.5815552 | 0.4494642 | 0.6544659 | 0.65761 | 0.6869563 | 0.666962 | 0.4681374 | 0.4852284 | -0.2983535 | 0.3435036 | -0.597774 | -0.1910719 | -0.6374156 | -0.3473693 | -0.2157678 | -0.1510722 | -0.4912497 | 0.3746284 | 0.5665169 | 0.5275488 | -0.6173874 | 0.59564 | -0.5918741 | -0.5923808 | -0.004984079 | -0.6386334 | 0.7104979 | 0.651183 | 0.4409555 | 0.6107378 | 0.6084863 | 0.3982651 | 0.2801175 | 0.8286917 | 0.8433633 | -0.2982359 | -0.7440621 | -0.3101474 | -0.9647675 | 0.2993181 | 0.43867
-0.2261584 | 0.2647399 | 0.02910321 | 0.2355704 | 0.2005795 | 0.319788 | 0.1658535 | 0.1220885 | 0.2652085 | 0.4115551 | 0.3652523 | 0.4102049 | 0.3586502 | 0.3552398 | -0.07131948 | -0.1224238 | -0.597774 | -0.1910719 | -0.6374156 | -0.3473693 | -0.2157678 | -0.1510722 | -0.4912497 | 0.3746284 | 0.5665169 | 0.5275488 | -0.6173874 | 0.59564 | -0.5918741 | -0.5923808 | -0.004984079 | -0.6386334 | 0.374502 | 0.2553263 | 0.2029649 | 0.3234496 | 0.1944888 | 0.07693258 | -0.04138864 | 0.767838 | 0.7636041 | -0.07126035 | -0.4958207 | -0.03824049 | -0.7770267 | -0.1638047 | 0.54968
-0.1391744 | -0.1364267 | -0.2695065 | -0.1626706 | -0.03749817 | 0.03166732 | -0.2498482 | -0.2052871 | -0.1240489 | 0.1655001 | 0.04354832 | 0.1534479 | 0.2491631 | 0.2252511 | 0.1557146 | -0.5883513 | -0.597774 | -0.1910719 | -0.6374156 | -0.3473693 | -0.2157678 | -0.1510722 | -0.4912497 | 0.3746284 | 0.5665169 | 0.5275488 | -0.6173874 | 0.59564 | -0.5918741 | -0.5923808 | -0.004984079 | -0.6386334 | 0.0385062 | -0.1405304 | -0.03502565 | 0.03616141 | -0.2195087 | -0.2443999 | -0.3628948 | 0.7069843 | 0.6838449 | 0.1557152 | -0.2475793 | 0.2336665 | -0.589286 | -0.6269276 | 0.49647
-0.05219039 | -0.5375932 | -0.5681163 | -0.5609116 | -0.2755758 | -0.2564533 | -0.6655498 | -0.5326627 | -0.5133062 | -0.08055482 | -0.2781557 | -0.1033091 | 0.139676 | 0.09526243 | 0.3827486 | -1.054279 | -0.597774 | -0.1910719 | -0.6374156 | -0.3473693 | -0.2157678 | -0.1510722 | -0.4912497 | 0.3746284 | 0.5665169 | 0.5275488 | -0.6173874 | 0.59564 | -0.5918741 | -0.5923808 | -0.004984079 | -0.6386334 | -0.2974896 | -0.5363871 | -0.2730162 | -0.2511268 | -0.6335062 | -0.5657324 | -0.6844009 | 0.6461305 | 0.6040857 | 0.3826908 | 0.0006620423 | 0.5055734 | -0.4015452 | -1.09005 | 0.5912
0.1217776 | -1.339926 | -1.165336 | -1.357394 | -0.7517312 | -0.8326947 | -1.496953 | -1.187414 | -1.291821 | -0.5726647 | -0.9215637 | -0.6168231 | -0.07929826 | -0.1647149 | 0.8368167 | -1.986134 | -0.597774 | -0.1910719 | -0.6374156 | -0.3473693 | -0.2157678 | -0.1510722 | -0.4912497 | 0.3746284 | 0.5665169 | 0.5275488 | -0.6173874 | 0.59564 | -0.5918741 | -0.5923808 | -0.004984079 | -0.6386334 | -0.9694813 | -1.328101 | -0.7489974 | -0.8257032 | -1.461501 | -1.208397 | -1.327413 | 0.5244231 | 0.4445673 | 0.8366419 | 0.4971448 | 1.049387 | -0.02606376 | -2.016296 | 0.84535
0.2957456 | -2.142259 | -1.762555 | -2.153876 | -1.227887 | -1.408936 | -2.328357 | -1.842165 | -2.070336 | -1.064775 | -1.564972 | -1.130337 | -0.2982725 | -0.4246922 | 1.290885 | -2.917988 | -0.597774 | -0.1910719 | -0.6374156 | -0.3473693 | -0.2157678 | -0.1510722 | -0.4912497 | 0.3746284 | 0.5665169 | 0.5275488 | -0.6173874 | 0.59564 | -0.5918741 | -0.5923808 | -0.004984079 | -0.6386334 | -1.641473 | -2.119814 | -1.224978 | -1.40028 | -2.289496 | -1.851062 | -1.970425 | 0.4027157 | 0.2850489 | 1.290593 | 0.9936276 | 1.593201 | 0.3494177 | -2.942542 | 0.69762
-0.4001264 | 1.067073 | 0.6263227 | 1.032052 | 0.6767349 | 0.8960293 | 0.9972569 | 0.7768398 | 1.043723 | 0.903665 | 1.00866 | 0.923719 | 0.5776245 | 0.6152171 | -0.5253876 | 0.809431 | 1.212547 | -0.1910719 | 0.999612 | 0.1425118 | -0.2157678 | -0.1510722 | 0.4681006 | -1.058986 | -1.216255 | -1.196201 | 1.197102 | -1.2132 | 1.214119 | 1.213987 | -0.004984079 | 1.00466 | 1.046494 | 1.016045 | 0.6789461 | 0.8980261 | 0.963484 | 0.8856609 | 1.434263 | -0.9353271 | -0.8222265 | -0.5252115 | -0.7289174 | -1.376972 | 0.2963034 | 0.8708161 | 0.6906
-0.3131424 | 0.6659064 | 0.327713 | 0.6338113 | 0.4386572 | 0.6079086 | 0.5815552 | 0.4494642 | 0.6544659 | 0.65761 | 0.6869563 | 0.666962 | 0.4681374 | 0.4852284 | -0.2983535 | 0.3435036 | -0.5675417 | 1.16215 | 0.08796221 | 0.9915734 | 0.9999486 | 1.181988 | 0.729562 | 1.097657 | 0.6315395 | 0.8182937 | -0.4377571 | 0.5767589 | -0.5822077 | -0.5795601 | -0.302471 | 0.07122569 | 0.6573561 | 0.5674555 | 0.4267477 | 0.5685317 | 0.5342042 | 0.316154 | 0.2509749 | 0.8171464 | 0.8291461 | -0.2948764 | -0.7884874 | -0.3888424 | -0.9496444 | 0.3461333 | 0.312
-0.2261584 | 0.2647399 | 0.02910321 | 0.2355704 | 0.2005795 | 0.319788 | 0.1658535 | 0.1220885 | 0.2652085 | 0.4115551 | 0.3652523 | 0.4102049 | 0.3586502 | 0.3552398 | -0.07131948 | -0.1224238 | -0.5373998 | 2.511321 | 0.8111683 | 2.326507 | 2.212025 | 2.511056 | 1.946719 | 1.818522 | 0.6963675 | 1.108168 | -0.2586646 | 0.5579342 | -0.5725701 | -0.5667778 | -0.5990672 | 0.7789595 | 0.2689921 | 0.09021993 | 0.174881 | 0.2400401 | 0.04795087 | -0.08473652 | -0.09886271 | 0.7449283 | 0.7354197 | -0.06446824 | -0.5845384 | -0.1953949 | -0.7468259 | -0.07031461 | 0.575
0.1217776 | -1.339926 | -1.165336 | -1.357394 | -0.7517312 | -0.8326947 | -1.496953 | -1.187414 | -1.291821 | -0.5726647 | -0.9215637 | -0.6168231 | -0.07929826 | -0.1647149 | 0.8368167 | -1.986134 | -0.4167419 | 7.912056 | 3.706164 | 7.670252 | 7.063971 | 7.831323 | 6.819 | 4.704144 | 0.9558742 | 2.268536 | 0.458243 | 0.4825793 | -0.5339911 | -0.5156102 | -1.786343 | 3.61202 | -1.27851 | -1.798279 | -0.8297508 | -1.065363 | -1.879455 | -1.665876 | -1.491111 | 0.4574745 | 0.3625301 | 0.8580054 | 0.2311249 | 0.5781598 | 0.06449353 | -1.735966 | 0.681
-0.2261584 | 0.7004638 | 0.4188915 | 0.6311488 | 0.4659101 | 0.4478416 | 0.6466331 | 0.4621532 | 0.5580784 | 0.5303402 | 0.6320292 | 0.4763181 | 0.2420515 | 0.2835219 | -0.5418497 | 0.4914229 | -0.597774 | -0.1910719 | -0.6374156 | -0.3473693 | -0.2157678 | -0.1510722 | -0.4912497 | 0.3746284 | 0.5665169 | 0.5275488 | -0.6173874 | 0.59564 | -0.5918741 | -0.5923808 | -0.004984079 | -0.6386334 | 0.7394413 | 0.6485364 | 0.4681985 | 0.4511333 | 0.6732975 | 0.4107198 | 0.2005065 | 0.7030316 | 0.719599 | -0.5416694 | -0.6156614 | -0.2637225 | -0.8253686 | 0.446347 | 0.44567
-0.05219039 | 0.3338547 | 0.2114603 | 0.2302453 | 0.2550854 | -0.0003460909 | 0.2960093 | 0.1474665 | 0.07243343 | 0.1570155 | 0.255398 | 0.02891719 | -0.09352139 | -0.04817334 | -0.5583118 | 0.1734147 | -0.597774 | -0.1910719 | -0.6374156 | -0.3473693 | -0.2157678 | -0.1510722 | -0.4912497 | 0.3746284 | 0.5665169 | 0.5275488 | -0.6173874 | 0.59564 | -0.5918741 | -0.5923808 | -0.004984079 | -0.6386334 | 0.4323889 | 0.2500331 | 0.2574509 | 0.004240499 | 0.3241111 | 0.1018421 | -0.2006107 | 0.5165178 | 0.5160755 | -0.5581272 | -0.2390193 | 0.05460935 | -0.4982291 | 0.130253 | 0.46285
0.1217776 | -0.03275442 | 0.004029106 | -0.1706582 | 0.04426068 | -0.4485338 | -0.05461446 | -0.1672202 | -0.4132115 | -0.2163093 | -0.1212332 | -0.4184837 | -0.4290943 | -0.3798686 | -0.5747739 | -0.1445935 | -0.597774 | -0.1910719 | -0.6374156 | -0.3473693 | -0.2157678 | -0.1510722 | -0.4912497 | 0.3746284 | 0.5665169 | 0.5275488 | -0.6173874 | 0.59564 | -0.5918741 | -0.5923808 | -0.004984079 | -0.6386334 | 0.1253366 | -0.1484702 | 0.04670329 | -0.4426523 | -0.02507535 | -0.2070357 | -0.6017279 | 0.330004 | 0.312552 | -0.5745851 | 0.1376228 | 0.3729412 | -0.1710895 | -0.185841 | 0.50012
0.2957456 | -0.3993635 | -0.2034021 | -0.5715618 | -0.166564 | -0.8967215 | -0.4052382 | -0.4819068 | -0.8988564 | -0.589634 | -0.4978644 | -0.8658846 | -0.7646673 | -0.7115638 | -0.591236 | -0.4626017 | -0.597774 | -0.1910719 | -0.6374156 | -0.3473693 | -0.2157678 | -0.1510722 | -0.4912497 | 0.3746284 | 0.5665169 | 0.5275488 | -0.6173874 | 0.59564 | -0.5918741 | -0.5923808 | -0.004984079 | -0.6386334 | -0.1817158 | -0.5469735 | -0.1640443 | -0.8895451 | -0.3742617 | -0.5159134 | -1.002845 | 0.1434902 | 0.1090286 | -0.591043 | 0.5142649 | 0.6912731 | 0.15605 | -0.501935 | 0.55948
0.4697135 | -0.7659726 | -0.4108333 | -0.9724653 | -0.3773888 | -1.344909 | -0.755862 | -0.7965935 | -1.384501 | -0.9629588 | -0.8744956 | -1.313285 | -1.10024 | -1.043259 | -0.6076981 | -0.7806099 | -0.597774 | -0.1910719 | -0.6374156 | -0.3473693 | -0.2157678 | -0.1510722 | -0.4912497 | 0.3746284 | 0.5665169 | 0.5275488 | -0.6173874 | 0.59564 | -0.5918741 | -0.5923808 | -0.004984079 | -0.6386334 | -0.4887682 | -0.9454769 | -0.3747919 | -1.336438 | -0.7234481 | -0.8247912 | -1.403962 | -0.04302358 | -0.09449491 | -0.6075008 | 0.890907 | 1.009605 | 0.4831896 | -0.818029 | 0.65097
-0.2957456 | 0.5856731 | 0.267991 | 0.5541631 | 0.3910416 | 0.5502845 | 0.4984149 | 0.3839891 | 0.5766144 | 0.608399 | 0.6226155 | 0.6156105 | 0.4462399 | 0.4592307 | -0.2529467 | 0.2503181 | -0.5434644 | 1.119827 | 0.007573244 | 1.174487 | 3.869942 | 1.046287 | 1.143483 | 0.5552638 | 0.5096108 | 0.8326525 | -0.4544133 | 0.5447627 | -0.5923699 | -0.5917034 | 7.796953 | 0.2881843 | 0.5918692 | 0.4770723 | 0.3457652 | 0.5154342 | 0.426487 | 0.3134866 | 0.2413123 | 0.8171131 | 0.8266604 | -0.3407318 | -0.7410332 | -0.3271641 | -0.8864685 | 0.2678171 | 0.54
-0.2261584 | 0.2947898 | 0.05645677 | 0.243677 | 0.2077784 | 0.319788 | 0.2136659 | 0.13427 | 0.2188684 | 0.2966859 | 0.2918865 | 0.3361266 | 0.2349755 | 0.2521453 | 0.03477778 | 0.2397421 | -0.597774 | -0.1910719 | -0.6374156 | -0.3473693 | -0.2157678 | -0.1510722 | -0.4912497 | 0.3746284 | 0.5665169 | 0.5275488 | -0.6173874 | 0.59564 | -0.5918741 | -0.5923808 | -0.004984079 | -0.6386334 | 0.3996703 | 0.2633844 | 0.2101612 | 0.3234496 | 0.2421052 | 0.08888913 | -0.07966318 | 0.6990987 | 0.7003468 | 0.03480959 | -0.3799308 | 0.0237689 | -0.7228606 | 0.1961812 | 0.44404
-0.05219039 | -0.4774933 | -0.5134092 | -0.5446984 | -0.2611781 | -0.2564533 | -0.5699252 | -0.5082999 | -0.6059866 | -0.3102931 | -0.4248873 | -0.2514658 | -0.1076735 | -0.1109265 | 0.5949431 | -0.3299469 | -0.597774 | -0.1910719 | -0.6374156 | -0.3473693 | -0.2157678 | -0.1510722 | -0.4912497 | 0.3746284 | 0.5665169 | 0.5275488 | -0.6173874 | 0.59564 | -0.5918741 | -0.5923808 | -0.004984079 | -0.6386334 | -0.2471532 | -0.520271 | -0.2586237 | -0.2511268 | -0.5382735 | -0.5418193 | -0.76095 | 0.508652 | 0.4775711 | 0.5948307 | 0.2324418 | 0.6295922 | -0.293213 | -0.3700786 | 0.55574
0.1217776 | -1.249776 | -1.083275 | -1.333074 | -0.7301345 | -0.8326947 | -1.353516 | -1.15087 | -1.430841 | -0.9172722 | -1.141661 | -0.8390582 | -0.4503224 | -0.4739983 | 1.155108 | -0.8996359 | -0.597774 | -0.1910719 | -0.6374156 | -0.3473693 | -0.2157678 | -0.1510722 | -0.4912497 | 0.3746284 | 0.5665169 | 0.5275488 | -0.6173874 | 0.59564 | -0.5918741 | -0.5923808 | -0.004984079 | -0.6386334 | -0.8939766 | -1.303926 | -0.7274086 | -0.8257032 | -1.318652 | -1.172528 | -1.442237 | 0.3182053 | 0.2547954 | 1.154852 | 0.8448144 | 1.235415 | 0.1364345 | -0.9363385 | 0.59499
-0.2261584 | 0.2947898 | 0.05645677 | 0.243677 | 0.2077784 | 0.319788 | 0.2136659 | 0.13427 | 0.2188684 | 0.2966859 | 0.2918865 | 0.3361266 | 0.2349755 | 0.2521453 | 0.03477778 | 0.2397421 | 0.3073863 | -0.1910719 | 0.1810982 | -0.1024288 | -0.2157678 | -0.1510722 | -0.01157456 | -0.3421788 | -0.3248689 | -0.334326 | 0.2898571 | -0.30878 | 0.3111222 | 0.3108031 | -0.004984079 | 0.1830135 | 0.3996703 | 0.2481962 | 0.2101612 | 0.3234496 | 0.2131529 | 0.1698757 | 0.3208407 | -0.2758335 | -0.2193792 | 0.03480959 | -0.2482378 | -0.3736897 | 0.001545169 | 0.2503687 | 0.58445
-0.2261584 | 0.2947898 | 0.05645677 | 0.243677 | 0.2077784 | 0.319788 | 0.2136659 | 0.13427 | 0.2188684 | 0.2966859 | 0.2918865 | 0.3361266 | 0.2349755 | 0.2521453 | 0.03477778 | 0.2397421 | 0.7599665 | -0.1910719 | 0.5903551 | 0.02004151 | -0.2157678 | -0.1510722 | 0.228263 | -0.7005823 | -0.7705618 | -0.7652635 | 0.7434793 | -0.76099 | 0.7626204 | 0.762395 | -0.004984079 | 0.593837 | 0.3996703 | 0.2406067 | 0.2101612 | 0.3234496 | 0.1986927 | 0.2105433 | 0.5254523 | -0.7026322 | -0.631047 | 0.03480959 | -0.1823913 | -0.572419 | 0.3637481 | 0.2774625 | 0.61028
-0.2261584 | 0.2947898 | 0.05645677 | 0.243677 | 0.2077784 | 0.319788 | 0.2136659 | 0.13427 | 0.2188684 | 0.2966859 | 0.2918865 | 0.3361266 | 0.2349755 | 0.2521453 | 0.03477778 | 0.2397421 | 1.212547 | -0.1910719 | 0.999612 | 0.1425118 | -0.2157678 | -0.1510722 | 0.4681006 | -1.058986 | -1.216255 | -1.196201 | 1.197102 | -1.2132 | 1.214119 | 1.213987 | -0.004984079 | 1.00466 | 0.3996703 | 0.2330202 | 0.2101612 | 0.3234496 | 0.1842429 | 0.2513277 | 0.7330553 | -1.09543 | -1.014923 | 0.03480959 | -0.1165448 | -0.7711483 | 0.725951 | 0.3045563 | 0.70353
-0.2261584 | 0.2947898 | 0.05645677 | 0.243677 | 0.2077784 | 0.319788 | 0.2136659 | 0.13427 | 0.2188684 | 0.2966859 | 0.2918865 | 0.3361266 | 0.2349755 | 0.2521453 | 0.03477778 | 0.2397421 | 1.665127 | -0.1910719 | 1.408869 | 0.2649821 | -0.2157678 | -0.1510722 | 0.7079382 | -1.41739 | -1.661948 | -1.627138 | 1.650724 | -1.66541 | 1.665617 | 1.665579 | -0.004984079 | 1.415484 | 0.3996703 | 0.2254368 | 0.2101612 | 0.3234496 | 0.1698037 | 0.2922295 | 0.9437157 | -1.458134 | -1.373729 | 0.03480959 | -0.05069824 | -0.9698776 | 1.088154 | 0.33165 | 0.74815